## 插补后数据
D10(μm) | Cu | Cc | CaO(%) | Al2O3 (%) | MgO(%) | TEMP(℃) | CT | CTR | D(mm) | H(mm) | Cw(%) | T(d) | STS(MPa)
6.8 | 5.63 | 1.11 | 23.47 | 5.62 | 4.45 | 20 | 32.5 | 0.0526 | 50 | 50 | 74 | 7 | 0.054
6.8 | 5.63 | 1.11 | 23.47 | 5.62 | 4.45 | 20 | 32.5 | 0.0526 | 50 | 50 | 74 | 14 | 0.06362
6.8 | 5.63 | 1.11 | 23.47 | 5.62 | 4.45 | 20 | 32.5 | 0.0526 | 50 | 50 | 74 | 28 | 0.07964
6.8 | 5.63 | 1.11 | 23.47 | 5.62 | 4.45 | 20 | 32.5 | 0.1111 | 50 | 50 | 74 | 7 | 0.092
6.8 | 5.63 | 1.11 | 23.47 | 5.62 | 4.45 | 20 | 32.5 | 0.1111 | 50 | 50 | 74 | 14 | 0.12459
6.8 | 5.63 | 1.11 | 23.47 | 5.62 | 4.45 | 20 | 32.5 | 0.1111 | 50 | 50 | 74 | 28 | 0.1861
6.8 | 5.63 | 1.11 | 23.47 | 5.62 | 4.45 | 20 | 32.5 | 0.1765 | 50 | 50 | 74 | 7 | 0.131
6.8 | 5.63 | 1.11 | 23.47 | 5.62 | 4.45 | 20 | 32.5 | 0.1765 | 50 | 50 | 74 | 14 | 0.20013
6.8 | 5.63 | 1.11 | 23.47 | 5.62 | 4.45 | 20 | 32.5 | 0.1765 | 50 | 50 | 74 | 28 | 0.3019
6.8 | 5.63 | 1.11 | 23.47 | 5.62 | 4.45 | 20 | 32.5 | 0.25 | 50 | 50 | 74 | 7 | 0.194
6.8 | 5.63 | 1.11 | 23.47 | 5.62 | 4.45 | 20 | 32.5 | 0.25 | 50 | 50 | 74 | 14 | 0.37669
6.8 | 5.63 | 1.11 | 23.47 | 5.62 | 4.45 | 20 | 32.5 | 0.25 | 50 | 50 | 74 | 28 | 0.47932
6.8 | 5.63 | 1.11 | 23.47 | 5.62 | 4.45 | 20 | 32.5 | 0.3333 | 50 | 50 | 74 | 7 | 0.271
6.8 | 5.63 | 1.11 | 23.47 | 5.62 | 4.45 | 20 | 32.5 | 0.3333 | 50 | 50 | 74 | 14 | 0.45101
6.8 | 5.63 | 1.11 | 23.47 | 5.62 | 4.45 | 20 | 32.5 | 0.3333 | 50 | 50 | 74 | 28 | 0.5964
0.5 | 12.7 | 1.3 | 32.65 | 0.37 | 13.02 | 25 | 32.5 | 0.25 | 50 | 25 | 76 | 28 | 0.92
0.5 | 12.7 | 1.3 | 32.65 | 0.37 | 13.02 | 25 | 32.5 | 0.25 | 50 | 25 | 74 | 28 | 0.88
0.5 | 12.7 | 1.3 | 32.65 | 0.37 | 13.02 | 25 | 32.5 | 0.25 | 50 | 25 | 72 | 28 | 0.63
0.5 | 12.7 | 1.3 | 32.65 | 0.37 | 13.02 | 25 | 32.5 | 0.25 | 50 | 25 | 70 | 28 | 0.55
0.5 | 12.7 | 1.3 | 32.65 | 0.37 | 13.02 | 25 | 32.5 | 0.166666667 | 50 | 25 | 74 | 28 | 0.41
0.5 | 12.7 | 1.3 | 32.65 | 0.37 | 13.02 | 25 | 32.5 | 0.166666667 | 50 | 25 | 72 | 28 | 0.38
0.5 | 12.7 | 1.3 | 32.65 | 0.37 | 13.02 | 25 | 32.5 | 0.166666667 | 50 | 25 | 70 | 28 | 0.27
0.5 | 12.7 | 1.3 | 32.65 | 0.37 | 13.02 | 25 | 32.5 | 0.166666667 | 50 | 25 | 68 | 28 | 0.19
0.5 | 12.7 | 1.3 | 32.65 | 0.37 | 13.02 | 25 | 32.5 | 0.125 | 50 | 25 | 74 | 28 | 0.26
0.5 | 12.7 | 1.3 | 32.65 | 0.37 | 13.02 | 25 | 32.5 | 0.125 | 50 | 25 | 72 | 28 | 0.25
0.5 | 12.7 | 1.3 | 32.65 | 0.37 | 13.02 | 25 | 32.5 | 0.125 | 50 | 25 | 70 | 28 | 0.14
0.5 | 12.7 | 1.3 | 32.65 | 0.37 | 13.02 | 25 | 32.5 | 0.125 | 50 | 25 | 68 | 28 | 0.13
0.5 | 12.7 | 1.3 | 32.65 | 0.37 | 13.02 | 25 | 32.5 | 0.1 | 50 | 25 | 74 | 28 | 0.18
0.5 | 12.7 | 1.3 | 32.65 | 0.37 | 13.02 | 25 | 32.5 | 0.1 | 50 | 25 | 72 | 28 | 0.19
0.5 | 12.7 | 1.3 | 32.65 | 0.37 | 13.02 | 25 | 32.5 | 0.1 | 50 | 25 | 70 | 28 | 0.09
0.5 | 12.7 | 1.3 | 32.65 | 0.37 | 13.02 | 25 | 32.5 | 0.1 | 50 | 25 | 68 | 28 | 0.08
0.5 | 12.7 | 1.3 | 32.65 | 0.37 | 13.02 | 25 | 32.5 | 0.083333333 | 50 | 25 | 74 | 28 | 0.07
0.5 | 12.7 | 1.3 | 32.65 | 0.37 | 13.02 | 25 | 32.5 | 0.083333333 | 50 | 25 | 72 | 28 | 0.06
0.5 | 12.7 | 1.3 | 32.65 | 0.37 | 13.02 | 25 | 32.5 | 0.083333333 | 50 | 25 | 70 | 28 | 0.06
0.5 | 12.7 | 1.3 | 32.65 | 0.37 | 13.02 | 25 | 32.5 | 0.083333333 | 50 | 25 | 68 | 28 | 0.05
0.5 | 12.7 | 1.3 | 32.65 | 0.37 | 13.02 | 25 | 32.5 | 0.066666667 | 50 | 25 | 74 | 28 | 0.07
0.5 | 12.7 | 1.3 | 32.65 | 0.37 | 13.02 | 25 | 32.5 | 0.066666667 | 50 | 25 | 72 | 28 | 0.06
0.5 | 12.7 | 1.3 | 32.65 | 0.37 | 13.02 | 25 | 32.5 | 0.066666667 | 50 | 25 | 70 | 28 | 0.04
0.5 | 12.7 | 1.3 | 32.65 | 0.37 | 13.02 | 25 | 32.5 | 0.066666667 | 50 | 25 | 68 | 28 | 0.03
0.5 | 12.7 | 1.3 | 32.65 | 0.37 | 13.02 | 25 | 32.5 | 0.05 | 50 | 25 | 74 | 28 | 0.05
0.5 | 12.7 | 1.3 | 32.65 | 0.37 | 13.02 | 25 | 32.5 | 0.05 | 50 | 25 | 72 | 28 | 0.03
0.5 | 12.7 | 1.3 | 32.65 | 0.37 | 13.02 | 25 | 32.5 | 0.05 | 50 | 25 | 70 | 28 | 0.03
0.5 | 12.7 | 1.3 | 32.65 | 0.37 | 13.02 | 25 | 32.5 | 0.05 | 50 | 25 | 68 | 28 | 0.02
8 | 4.65 | 0.94 | 10.54 | 14.14 | 1 | 25 | 32.5 | 0.25 | 50 | 25 | 80 | 28 | 0.46
8 | 4.65 | 0.94 | 10.54 | 14.14 | 1 | 25 | 32.5 | 0.25 | 50 | 25 | 78 | 28 | 0.45
8 | 4.65 | 0.94 | 10.54 | 14.14 | 1 | 25 | 32.5 | 0.25 | 50 | 25 | 75 | 28 | 0.19
8 | 4.65 | 0.94 | 10.54 | 14.14 | 1 | 25 | 32.5 | 0.25 | 50 | 25 | 72 | 28 | 0.1
8 | 4.65 | 0.94 | 10.54 | 14.14 | 1 | 25 | 32.5 | 0.2 | 50 | 25 | 80 | 28 | 0.32
8 | 4.65 | 0.94 | 10.54 | 14.14 | 1 | 25 | 32.5 | 0.2 | 50 | 25 | 78 | 28 | 0.31
8 | 4.65 | 0.94 | 10.54 | 14.14 | 1 | 25 | 32.5 | 0.2 | 50 | 25 | 75 | 28 | 0.15
8 | 4.65 | 0.94 | 10.54 | 14.14 | 1 | 25 | 32.5 | 0.2 | 50 | 25 | 72 | 28 | 0.04
8 | 4.65 | 0.94 | 10.54 | 14.14 | 1 | 25 | 32.5 | 0.166666667 | 50 | 25 | 80 | 28 | 0.29
8 | 4.65 | 0.94 | 10.54 | 14.14 | 1 | 25 | 32.5 | 0.166666667 | 50 | 25 | 78 | 28 | 0.22
8 | 4.65 | 0.94 | 10.54 | 14.14 | 1 | 25 | 32.5 | 0.166666667 | 50 | 25 | 75 | 28 | 0.11
8 | 4.65 | 0.94 | 10.54 | 14.14 | 1 | 25 | 32.5 | 0.166666667 | 50 | 25 | 72 | 28 | 0.09
8 | 4.65 | 0.94 | 10.54 | 14.14 | 1 | 25 | 32.5 | 0.125 | 50 | 25 | 80 | 28 | 0.07
8 | 4.65 | 0.94 | 10.54 | 14.14 | 1 | 25 | 32.5 | 0.125 | 50 | 25 | 78 | 28 | 0.04
8 | 4.65 | 0.94 | 10.54 | 14.14 | 1 | 25 | 32.5 | 0.125 | 50 | 25 | 75 | 28 | 0.07
8 | 4.65 | 0.94 | 10.54 | 14.14 | 1 | 25 | 32.5 | 0.125 | 50 | 25 | 72 | 28 | 0.03
8 | 4.65 | 0.94 | 10.54 | 14.14 | 1 | 25 | 32.5 | 0.1 | 50 | 25 | 80 | 28 | 0.08
8 | 4.65 | 0.94 | 10.54 | 14.14 | 1 | 25 | 32.5 | 0.1 | 50 | 25 | 78 | 28 | 0.05
8 | 4.65 | 0.94 | 10.54 | 14.14 | 1 | 25 | 32.5 | 0.1 | 50 | 25 | 75 | 28 | 0.04
8 | 4.65 | 0.94 | 10.54 | 14.14 | 1 | 25 | 32.5 | 0.1 | 50 | 25 | 72 | 28 | 0.02
8 | 4.65 | 0.94 | 10.54 | 14.14 | 1 | 25 | 32.5 | 0.083333333 | 50 | 25 | 80 | 28 | 0.04
8 | 4.65 | 0.94 | 10.54 | 14.14 | 1 | 25 | 32.5 | 0.083333333 | 50 | 25 | 78 | 28 | 0.02
8 | 4.65 | 0.94 | 10.54 | 14.14 | 1 | 25 | 32.5 | 0.083333333 | 50 | 25 | 75 | 28 | 0.01
8 | 4.65 | 0.94 | 10.54 | 14.14 | 1 | 25 | 32.5 | 0.083333333 | 50 | 25 | 72 | 28 | 0.01
24.8 | 8.3 | 0.9 | 7.93 | 25.04 | 0.91 | 25 | 32.5 | 0.125 | 50 | 25 | 75 | 28 | 0.242
24.8 | 8.3 | 0.9 | 7.93 | 25.04 | 0.91 | 25 | 32.5 | 0.125 | 50 | 25 | 78 | 28 | 0.287
24.8 | 8.3 | 0.9 | 7.93 | 25.04 | 0.91 | 25 | 32.5 | 0.125 | 50 | 25 | 80 | 28 | 0.293
24.8 | 8.3 | 0.9 | 7.93 | 25.04 | 0.91 | 25 | 32.5 | 0.1 | 50 | 25 | 75 | 28 | 0.046
24.8 | 8.3 | 0.9 | 7.93 | 25.04 | 0.91 | 25 | 32.5 | 0.1 | 50 | 25 | 78 | 28 | 0.031
24.8 | 8.3 | 0.9 | 7.93 | 25.04 | 0.91 | 25 | 32.5 | 0.1 | 50 | 25 | 80 | 28 | 0.071
24.8 | 8.3 | 0.9 | 7.93 | 25.04 | 0.91 | 25 | 32.5 | 0.083333333 | 50 | 25 | 75 | 28 | 0.038
24.8 | 8.3 | 0.9 | 7.93 | 25.04 | 0.91 | 25 | 32.5 | 0.083333333 | 50 | 25 | 78 | 28 | 0.046
24.8 | 8.3 | 0.9 | 7.93 | 25.04 | 0.91 | 25 | 32.5 | 0.083333333 | 50 | 25 | 80 | 28 | 0.064
24.8 | 8.3 | 0.9 | 7.93 | 25.04 | 0.91 | 25 | 32.5 | 0.066666667 | 50 | 25 | 75 | 28 | 0.021
24.8 | 8.3 | 0.9 | 7.93 | 25.04 | 0.91 | 25 | 32.5 | 0.066666667 | 50 | 25 | 78 | 28 | 0.023
24.8 | 8.3 | 0.9 | 7.93 | 25.04 | 0.91 | 25 | 32.5 | 0.05 | 50 | 25 | 75 | 28 | 0.014
24.8 | 8.3 | 0.9 | 7.93 | 25.04 | 0.91 | 25 | 32.5 | 0.05 | 50 | 25 | 78 | 28 | 0.017
2.3 | 10.54 | 2.04 | 18.89 | 13.46 | 0.53 | 25 | 32.5 | 0.166666667 | 50 | 25 | 76 | 28 | 0.25
2.3 | 10.54 | 2.04 | 18.89 | 13.46 | 0.53 | 25 | 32.5 | 0.166666667 | 50 | 25 | 74 | 28 | 0.22
2.3 | 10.54 | 2.04 | 18.89 | 13.46 | 0.53 | 25 | 32.5 | 0.166666667 | 50 | 25 | 72 | 28 | 0.21
2.3 | 10.54 | 2.04 | 18.89 | 13.46 | 0.53 | 25 | 32.5 | 0.125 | 50 | 25 | 76 | 28 | 0.22
2.3 | 10.54 | 2.04 | 18.89 | 13.46 | 0.53 | 25 | 32.5 | 0.125 | 50 | 25 | 74 | 28 | 0.2
2.3 | 10.54 | 2.04 | 18.89 | 13.46 | 0.53 | 25 | 32.5 | 0.125 | 50 | 25 | 72 | 28 | 0.17
2.3 | 10.54 | 2.04 | 18.89 | 13.46 | 0.53 | 25 | 32.5 | 0.1 | 50 | 25 | 76 | 28 | 0.17
2.3 | 10.54 | 2.04 | 18.89 | 13.46 | 0.53 | 25 | 32.5 | 0.1 | 50 | 25 | 74 | 28 | 0.12
2.3 | 10.54 | 2.04 | 18.89 | 13.46 | 0.53 | 25 | 32.5 | 0.1 | 50 | 25 | 72 | 28 | 0.1
2.3 | 10.54 | 2.04 | 18.89 | 13.46 | 0.53 | 25 | 32.5 | 0.05 | 50 | 25 | 76 | 28 | 0.06
2.3 | 10.54 | 2.04 | 18.89 | 13.46 | 0.53 | 25 | 32.5 | 0.05 | 50 | 25 | 74 | 28 | 0.04
2.3 | 10.54 | 2.04 | 18.89 | 13.46 | 0.53 | 25 | 32.5 | 0.05 | 50 | 25 | 72 | 28 | 0.04
2.1 | 10.23 | 1.31 | 1.12 | 11.62 | 3.1659856 | 20 | 42.5 | 0.1666667 | 50 | 25 | 75 | 3 | 0.08503
2.1 | 10.23 | 1.31 | 1.12 | 11.62 | 3.1659856 | 35 | 42.5 | 0.1666667 | 50 | 25 | 75 | 3 | 0.08378
2.1 | 10.23 | 1.31 | 1.12 | 11.62 | 3.1659856 | 50 | 42.5 | 0.1666667 | 50 | 25 | 75 | 3 | 0.10411
2.1 | 10.23 | 1.31 | 1.12 | 11.62 | 3.1659856 | 20 | 42.5 | 0.1666667 | 50 | 25 | 75 | 7 | 0.07424
2.1 | 10.23 | 1.31 | 1.12 | 11.62 | 3.1659856 | 35 | 42.5 | 0.1666667 | 50 | 25 | 75 | 7 | 0.15282
2.1 | 10.23 | 1.31 | 1.12 | 11.62 | 3.1659856 | 50 | 42.5 | 0.1666667 | 50 | 25 | 75 | 7 | 0.20622
2.1 | 10.23 | 1.31 | 1.12 | 11.62 | 3.1659856 | 20 | 42.5 | 0.1666667 | 50 | 25 | 75 | 14 | 0.14101
2.1 | 10.23 | 1.31 | 1.12 | 11.62 | 3.1659856 | 35 | 42.5 | 0.1666667 | 50 | 25 | 75 | 14 | 0.20998
2.1 | 10.23 | 1.31 | 1.12 | 11.62 | 3.1659856 | 50 | 42.5 | 0.1666667 | 50 | 25 | 75 | 14 | 0.25329
2.1 | 10.23 | 1.31 | 1.12 | 11.62 | 3.1659856 | 20 | 42.5 | 0.1666667 | 50 | 25 | 75 | 28 | 0.21326
2.1 | 10.23 | 1.31 | 1.12 | 11.62 | 3.1659856 | 35 | 42.5 | 0.1666667 | 50 | 25 | 75 | 28 | 0.2694
2.1 | 10.23 | 1.31 | 1.12 | 11.62 | 3.1659856 | 50 | 42.5 | 0.1666667 | 50 | 25 | 75 | 28 | 0.29904
2.8 | 10.3 | 0.91 | 22.6 | 9.11 | 1.4 | 22 | 42.5 | 0.25 | 50 | 50 | 60 | 3 | 0.22969
2.8 | 10.3 | 0.91 | 22.6 | 9.11 | 1.4 | 22 | 42.5 | 0.25 | 50 | 50 | 62 | 3 | 0.14092
2.8 | 10.3 | 0.91 | 22.6 | 9.11 | 1.4 | 22 | 42.5 | 0.25 | 50 | 50 | 64 | 3 | 0.17806
2.8 | 10.3 | 0.91 | 22.6 | 9.11 | 1.4 | 22 | 42.5 | 0.25 | 50 | 50 | 66 | 3 | 0.20976
2.8 | 10.3 | 0.91 | 22.6 | 9.11 | 1.4 | 22 | 42.5 | 0.2 | 50 | 50 | 60 | 3 | 0.13367
2.8 | 10.3 | 0.91 | 22.6 | 9.11 | 1.4 | 22 | 42.5 | 0.2 | 50 | 50 | 62 | 3 | 0.11736
2.8 | 10.3 | 0.91 | 22.6 | 9.11 | 1.4 | 22 | 42.5 | 0.2 | 50 | 50 | 64 | 3 | 0.11329
2.8 | 10.3 | 0.91 | 22.6 | 9.11 | 1.4 | 22 | 42.5 | 0.2 | 50 | 50 | 66 | 3 | 0.1733
2.8 | 10.3 | 0.91 | 22.6 | 9.11 | 1.4 | 22 | 42.5 | 0.17 | 50 | 50 | 60 | 3 | 0.09766
2.8 | 10.3 | 0.91 | 22.6 | 9.11 | 1.4 | 22 | 42.5 | 0.17 | 50 | 50 | 62 | 3 | 0.11736
2.8 | 10.3 | 0.91 | 22.6 | 9.11 | 1.4 | 22 | 42.5 | 0.17 | 50 | 50 | 64 | 3 | 0.1348
2.8 | 10.3 | 0.91 | 22.6 | 9.11 | 1.4 | 22 | 42.5 | 0.17 | 50 | 50 | 66 | 3 | 0.13729
2.8 | 10.3 | 0.91 | 22.6 | 9.11 | 1.4 | 22 | 42.5 | 0.14 | 50 | 50 | 60 | 3 | 0.08453
2.8 | 10.3 | 0.91 | 22.6 | 9.11 | 1.4 | 22 | 42.5 | 0.14 | 50 | 50 | 62 | 3 | 0.07615
2.8 | 10.3 | 0.91 | 22.6 | 9.11 | 1.4 | 22 | 42.5 | 0.14 | 50 | 50 | 64 | 3 | 0.09404
2.8 | 10.3 | 0.91 | 22.6 | 9.11 | 1.4 | 22 | 42.5 | 0.14 | 50 | 50 | 66 | 3 | 0.10491
2.8 | 10.3 | 0.91 | 22.6 | 9.11 | 1.4 | 22 | 42.5 | 0.25 | 50 | 50 | 60 | 7 | 0.14092
2.8 | 10.3 | 0.91 | 22.6 | 9.11 | 1.4 | 22 | 42.5 | 0.25 | 50 | 50 | 62 | 7 | 0.12574
2.8 | 10.3 | 0.91 | 22.6 | 9.11 | 1.4 | 22 | 42.5 | 0.25 | 50 | 50 | 64 | 7 | 0.17511
2.8 | 10.3 | 0.91 | 22.6 | 9.11 | 1.4 | 22 | 42.5 | 0.25 | 50 | 50 | 66 | 7 | 0.2272
2.8 | 10.3 | 0.91 | 22.6 | 9.11 | 1.4 | 22 | 42.5 | 0.2 | 50 | 50 | 60 | 7 | 0.16673
2.8 | 10.3 | 0.91 | 22.6 | 9.11 | 1.4 | 22 | 42.5 | 0.2 | 50 | 50 | 62 | 7 | 0.21995
2.8 | 10.3 | 0.91 | 22.6 | 9.11 | 1.4 | 22 | 42.5 | 0.2 | 50 | 50 | 64 | 7 | 0.15224
2.8 | 10.3 | 0.91 | 22.6 | 9.11 | 1.4 | 22 | 42.5 | 0.2 | 50 | 50 | 66 | 7 | 0.19232
2.8 | 10.3 | 0.91 | 22.6 | 9.11 | 1.4 | 22 | 42.5 | 0.17 | 50 | 50 | 60 | 7 | 0.12348
2.8 | 10.3 | 0.91 | 22.6 | 9.11 | 1.4 | 22 | 42.5 | 0.17 | 50 | 50 | 62 | 7 | 0.12642
2.8 | 10.3 | 0.91 | 22.6 | 9.11 | 1.4 | 22 | 42.5 | 0.17 | 50 | 50 | 64 | 7 | 0.18168
2.8 | 10.3 | 0.91 | 22.6 | 9.11 | 1.4 | 22 | 42.5 | 0.17 | 50 | 50 | 66 | 7 | 0.21225
2.8 | 10.3 | 0.91 | 22.6 | 9.11 | 1.4 | 22 | 42.5 | 0.14 | 50 | 50 | 60 | 7 | 0.11736
2.8 | 10.3 | 0.91 | 22.6 | 9.11 | 1.4 | 22 | 42.5 | 0.14 | 50 | 50 | 62 | 7 | 0.12823
2.8 | 10.3 | 0.91 | 22.6 | 9.11 | 1.4 | 22 | 42.5 | 0.14 | 50 | 50 | 64 | 7 | 0.13661
2.8 | 10.3 | 0.91 | 22.6 | 9.11 | 1.4 | 22 | 42.5 | 0.14 | 50 | 50 | 66 | 7 | 0.18825
2.8 | 10.3 | 0.91 | 22.6 | 9.11 | 1.4 | 22 | 42.5 | 0.25 | 50 | 50 | 60 | 28 | 0.25121
2.8 | 10.3 | 0.91 | 22.6 | 9.11 | 1.4 | 22 | 42.5 | 0.25 | 50 | 50 | 62 | 28 | 0.25664
2.8 | 10.3 | 0.91 | 22.6 | 9.11 | 1.4 | 22 | 42.5 | 0.25 | 50 | 50 | 64 | 28 | 0.24464
2.8 | 10.3 | 0.91 | 22.6 | 9.11 | 1.4 | 22 | 42.5 | 0.25 | 50 | 50 | 66 | 28 | 0.40656
2.8 | 10.3 | 0.91 | 22.6 | 9.11 | 1.4 | 22 | 42.5 | 0.2 | 50 | 50 | 60 | 28 | 0.22131
2.8 | 10.3 | 0.91 | 22.6 | 9.11 | 1.4 | 22 | 42.5 | 0.2 | 50 | 50 | 62 | 28 | 0.15654
2.8 | 10.3 | 0.91 | 22.6 | 9.11 | 1.4 | 22 | 42.5 | 0.2 | 50 | 50 | 64 | 28 | 0.22063
2.8 | 10.3 | 0.91 | 22.6 | 9.11 | 1.4 | 22 | 42.5 | 0.2 | 50 | 50 | 66 | 28 | 0.29559
2.8 | 10.3 | 0.91 | 22.6 | 9.11 | 1.4 | 22 | 42.5 | 0.17 | 50 | 50 | 60 | 28 | 0.16062
2.8 | 10.3 | 0.91 | 22.6 | 9.11 | 1.4 | 22 | 42.5 | 0.17 | 50 | 50 | 62 | 28 | 0.18394
2.8 | 10.3 | 0.91 | 22.6 | 9.11 | 1.4 | 22 | 42.5 | 0.17 | 50 | 50 | 64 | 28 | 0.20931
2.8 | 10.3 | 0.91 | 22.6 | 9.11 | 1.4 | 22 | 42.5 | 0.17 | 50 | 50 | 66 | 28 | 0.27091
2.8 | 10.3 | 0.91 | 22.6 | 9.11 | 1.4 | 22 | 42.5 | 0.14 | 50 | 50 | 60 | 28 | 0.14499
2.8 | 10.3 | 0.91 | 22.6 | 9.11 | 1.4 | 22 | 42.5 | 0.14 | 50 | 50 | 62 | 28 | 0.14635
2.8 | 10.3 | 0.91 | 22.6 | 9.11 | 1.4 | 22 | 42.5 | 0.14 | 50 | 50 | 64 | 28 | 0.17919
2.8 | 10.3 | 0.91 | 22.6 | 9.11 | 1.4 | 22 | 42.5 | 0.14 | 50 | 50 | 66 | 28 | 0.20931
2.56 | 15.58 | 1.09 | 21.81 | 1.78 | 2.2307316 | 20 | 42.5 | 0.1 | 50 | 100 | 68 | 7 | 0.05185451
2.56 | 15.58 | 1.09 | 21.81 | 1.78 | 2.2307316 | 20 | 42.5 | 0.1 | 50 | 100 | 68 | 14 | 0.05551724
2.56 | 15.58 | 1.09 | 21.81 | 1.78 | 2.2307316 | 20 | 42.5 | 0.1 | 50 | 100 | 68 | 28 | 0.05564805
2.56 | 15.58 | 1.09 | 21.81 | 1.78 | 2.2307316 | 20 | 42.5 | 0.125 | 50 | 100 | 68 | 7 | 0.06690815
2.56 | 15.58 | 1.09 | 21.81 | 1.78 | 2.2307316 | 20 | 42.5 | 0.125 | 50 | 100 | 68 | 14 | 0.07842693
2.56 | 15.58 | 1.09 | 21.81 | 1.78 | 2.2307316 | 20 | 42.5 | 0.125 | 50 | 100 | 68 | 28 | 0.08016561
2.56 | 15.58 | 1.09 | 21.81 | 1.78 | 2.2307316 | 20 | 42.5 | 0.167 | 50 | 100 | 68 | 7 | 0.09025184
2.56 | 15.58 | 1.09 | 21.81 | 1.78 | 2.2307316 | 20 | 42.5 | 0.167 | 50 | 100 | 68 | 14 | 0.09304025
2.56 | 15.58 | 1.09 | 21.81 | 1.78 | 2.2307316 | 20 | 42.5 | 0.167 | 50 | 100 | 68 | 28 | 0.11277362
2.56 | 15.58 | 1.09 | 21.81 | 1.78 | 2.2307316 | 20 | 42.5 | 0.25 | 50 | 100 | 68 | 7 | 0.14217025
2.56 | 15.58 | 1.09 | 21.81 | 1.78 | 2.2307316 | 20 | 42.5 | 0.25 | 50 | 100 | 68 | 14 | 0.16415485
2.56 | 15.58 | 1.09 | 21.81 | 1.78 | 2.2307316 | 20 | 42.5 | 0.25 | 50 | 100 | 68 | 28 | 0.17239907
2.56 | 15.58 | 1.09 | 21.81 | 1.78 | 2.2307316 | 20 | 42.5 | 0.1 | 50 | 100 | 70 | 7 | 0.05636752
2.56 | 15.58 | 1.09 | 21.81 | 1.78 | 2.2307316 | 20 | 42.5 | 0.1 | 50 | 100 | 70 | 14 | 0.05859132
2.56 | 15.58 | 1.09 | 21.81 | 1.78 | 2.2307316 | 20 | 42.5 | 0.1 | 50 | 100 | 70 | 28 | 0.0638238
2.56 | 15.58 | 1.09 | 21.81 | 1.78 | 2.2307316 | 20 | 42.5 | 0.125 | 50 | 100 | 70 | 7 | 0.08146962
2.56 | 15.58 | 1.09 | 21.81 | 1.78 | 2.2307316 | 20 | 42.5 | 0.125 | 50 | 100 | 70 | 14 | 0.0840052
2.56 | 15.58 | 1.09 | 21.81 | 1.78 | 2.2307316 | 20 | 42.5 | 0.125 | 50 | 100 | 70 | 28 | 0.08741012
2.56 | 15.58 | 1.09 | 21.81 | 1.78 | 2.2307316 | 20 | 42.5 | 0.167 | 50 | 100 | 70 | 7 | 0.11677749
2.56 | 15.58 | 1.09 | 21.81 | 1.78 | 2.2307316 | 20 | 42.5 | 0.167 | 50 | 100 | 70 | 14 | 0.11577652
2.56 | 15.58 | 1.09 | 21.81 | 1.78 | 2.2307316 | 20 | 42.5 | 0.167 | 50 | 100 | 70 | 28 | 0.12850312
2.56 | 15.58 | 1.09 | 21.81 | 1.78 | 2.2307316 | 20 | 42.5 | 0.25 | 50 | 100 | 70 | 7 | 0.18134793
2.56 | 15.58 | 1.09 | 21.81 | 1.78 | 2.2307316 | 20 | 42.5 | 0.25 | 50 | 100 | 70 | 14 | 0.19699082
2.56 | 15.58 | 1.09 | 21.81 | 1.78 | 2.2307316 | 20 | 42.5 | 0.25 | 50 | 100 | 70 | 28 | 0.20150048
2.56 | 15.58 | 1.09 | 21.81 | 1.78 | 2.2307316 | 20 | 42.5 | 0.1 | 50 | 100 | 72 | 7 | 0.06899088
2.56 | 15.58 | 1.09 | 21.81 | 1.78 | 2.2307316 | 20 | 42.5 | 0.1 | 50 | 100 | 72 | 14 | 0.07389633
2.56 | 15.58 | 1.09 | 21.81 | 1.78 | 2.2307316 | 20 | 42.5 | 0.1 | 50 | 100 | 72 | 28 | 0.0778861
2.56 | 15.58 | 1.09 | 21.81 | 1.78 | 2.2307316 | 20 | 42.5 | 0.125 | 50 | 100 | 72 | 7 | 0.09494442
2.56 | 15.58 | 1.09 | 21.81 | 1.78 | 2.2307316 | 20 | 42.5 | 0.125 | 50 | 100 | 72 | 14 | 0.09704532
2.56 | 15.58 | 1.09 | 21.81 | 1.78 | 2.2307316 | 20 | 42.5 | 0.125 | 50 | 100 | 72 | 28 | 0.10914366
2.56 | 15.58 | 1.09 | 21.81 | 1.78 | 2.2307316 | 20 | 42.5 | 0.167 | 50 | 100 | 72 | 7 | 0.14273116
2.56 | 15.58 | 1.09 | 21.81 | 1.78 | 2.2307316 | 20 | 42.5 | 0.167 | 50 | 100 | 72 | 14 | 0.13965676
2.56 | 15.58 | 1.09 | 21.81 | 1.78 | 2.2307316 | 20 | 42.5 | 0.167 | 50 | 100 | 72 | 28 | 0.1603196
2.56 | 15.58 | 1.09 | 21.81 | 1.78 | 2.2307316 | 20 | 42.5 | 0.25 | 50 | 100 | 72 | 7 | 0.21960959
2.56 | 15.58 | 1.09 | 21.81 | 1.78 | 2.2307316 | 20 | 42.5 | 0.25 | 50 | 100 | 72 | 14 | 0.21735476
2.56 | 15.58 | 1.09 | 21.81 | 1.78 | 2.2307316 | 20 | 42.5 | 0.25 | 50 | 100 | 72 | 28 | 0.29035489
2.56 | 15.58 | 1.09 | 21.81 | 1.78 | 2.2307316 | 20 | 42.5 | 0.1 | 50 | 100 | 75 | 7 | 0.07991368
2.56 | 15.58 | 1.09 | 21.81 | 1.78 | 2.2307316 | 20 | 42.5 | 0.1 | 50 | 100 | 75 | 14 | 0.09070567
2.56 | 15.58 | 1.09 | 21.81 | 1.78 | 2.2307316 | 20 | 42.5 | 0.1 | 50 | 100 | 75 | 28 | 0.09691924
2.56 | 15.58 | 1.09 | 21.81 | 1.78 | 2.2307316 | 20 | 42.5 | 0.125 | 50 | 100 | 75 | 7 | 0.1174024
2.56 | 15.58 | 1.09 | 21.81 | 1.78 | 2.2307316 | 20 | 42.5 | 0.125 | 50 | 100 | 75 | 14 | 0.12370513
2.56 | 15.58 | 1.09 | 21.81 | 1.78 | 2.2307316 | 20 | 42.5 | 0.125 | 50 | 100 | 75 | 28 | 0.13717992
2.56 | 15.58 | 1.09 | 21.81 | 1.78 | 2.2307316 | 20 | 42.5 | 0.167 | 50 | 100 | 75 | 7 | 0.17054377
2.56 | 15.58 | 1.09 | 21.81 | 1.78 | 2.2307316 | 20 | 42.5 | 0.167 | 50 | 100 | 75 | 14 | 0.18820371
2.56 | 15.58 | 1.09 | 21.81 | 1.78 | 2.2307316 | 20 | 42.5 | 0.167 | 50 | 100 | 75 | 28 | 0.21587332
2.56 | 15.58 | 1.09 | 21.81 | 1.78 | 2.2307316 | 20 | 42.5 | 0.25 | 50 | 100 | 75 | 7 | 0.26738381
2.56 | 15.58 | 1.09 | 21.81 | 1.78 | 2.2307316 | 20 | 42.5 | 0.25 | 50 | 100 | 75 | 14 | 0.27097744
2.56 | 15.58 | 1.09 | 21.81 | 1.78 | 2.2307316 | 20 | 42.5 | 0.25 | 50 | 100 | 75 | 28 | 0.31741286
3.02 | 9.88 | 1.6 | 3.55 | 12.24 | 3.53 | 22 | 42.5 | 0.03 | 76.2 | 40 | 72 | 3 | 0.00703713
3.02 | 9.88 | 1.6 | 3.55 | 12.24 | 3.53 | 22 | 42.5 | 0.03 | 76.2 | 40 | 72 | 3 | 0.00759458
3.02 | 9.88 | 1.6 | 3.55 | 12.24 | 3.53 | 22 | 42.5 | 0.03 | 76.2 | 40 | 72 | 3 | 0.00938225
3.02 | 9.88 | 1.6 | 3.55 | 12.24 | 3.53 | 22 | 42.5 | 0.03 | 76.2 | 40 | 72 | 7 | 0.01018958
3.02 | 9.88 | 1.6 | 3.55 | 12.24 | 3.53 | 22 | 42.5 | 0.03 | 76.2 | 40 | 72 | 7 | 0.0114198
3.02 | 9.88 | 1.6 | 3.55 | 12.24 | 3.53 | 22 | 42.5 | 0.03 | 76.2 | 40 | 72 | 7 | 0.01278458
3.02 | 9.88 | 1.6 | 3.55 | 12.24 | 3.53 | 22 | 42.5 | 0.03 | 76.2 | 40 | 72 | 14 | 0.01324592
3.02 | 9.88 | 1.6 | 3.55 | 12.24 | 3.53 | 22 | 42.5 | 0.03 | 76.2 | 40 | 72 | 14 | 0.01543725
3.02 | 9.88 | 1.6 | 3.55 | 12.24 | 3.53 | 22 | 42.5 | 0.03 | 76.2 | 40 | 72 | 14 | 0.01559103
3.02 | 9.88 | 1.6 | 3.55 | 12.24 | 3.53 | 22 | 42.5 | 0.03 | 76.2 | 40 | 72 | 28 | 0.01895492
3.02 | 9.88 | 1.6 | 3.55 | 12.24 | 3.53 | 22 | 42.5 | 0.03 | 76.2 | 40 | 72 | 28 | 0.01957003
3.02 | 9.88 | 1.6 | 3.55 | 12.24 | 3.53 | 22 | 42.5 | 0.03 | 76.2 | 40 | 72 | 28 | 0.02028126
3.02 | 9.88 | 1.6 | 3.55 | 12.24 | 3.53 | 22 | 42.5 | 0.053 | 76.2 | 40 | 72 | 3 | 0.01793614
3.02 | 9.88 | 1.6 | 3.55 | 12.24 | 3.53 | 22 | 42.5 | 0.053 | 76.2 | 40 | 72 | 3 | 0.01920481
3.02 | 9.88 | 1.6 | 3.55 | 12.24 | 3.53 | 22 | 42.5 | 0.053 | 76.2 | 40 | 72 | 3 | 0.02012748
3.02 | 9.88 | 1.6 | 3.55 | 12.24 | 3.53 | 22 | 42.5 | 0.053 | 76.2 | 40 | 72 | 7 | 0.02272248
3.02 | 9.88 | 1.6 | 3.55 | 12.24 | 3.53 | 22 | 42.5 | 0.053 | 76.2 | 40 | 72 | 7 | 0.02599026
3.02 | 9.88 | 1.6 | 3.55 | 12.24 | 3.53 | 22 | 42.5 | 0.053 | 76.2 | 40 | 72 | 7 | 0.02685526
3.02 | 9.88 | 1.6 | 3.55 | 12.24 | 3.53 | 22 | 42.5 | 0.053 | 76.2 | 40 | 72 | 14 | 0.02979627
3.02 | 9.88 | 1.6 | 3.55 | 12.24 | 3.53 | 22 | 42.5 | 0.053 | 76.2 | 40 | 72 | 14 | 0.03127638
3.02 | 9.88 | 1.6 | 3.55 | 12.24 | 3.53 | 22 | 42.5 | 0.053 | 76.2 | 40 | 72 | 14 | 0.03442883
3.02 | 9.88 | 1.6 | 3.55 | 12.24 | 3.53 | 22 | 42.5 | 0.053 | 76.2 | 40 | 72 | 28 | 0.0376005
3.02 | 9.88 | 1.6 | 3.55 | 12.24 | 3.53 | 22 | 42.5 | 0.053 | 76.2 | 40 | 72 | 28 | 0.03840783
3.02 | 9.88 | 1.6 | 3.55 | 12.24 | 3.53 | 22 | 42.5 | 0.053 | 76.2 | 40 | 72 | 28 | 0.04029161
3.02 | 9.88 | 1.6 | 3.55 | 12.24 | 3.53 | 22 | 42.5 | 0.075 | 76.2 | 40 | 72 | 3 | 0.03266038
3.02 | 9.88 | 1.6 | 3.55 | 12.24 | 3.53 | 22 | 42.5 | 0.075 | 76.2 | 40 | 72 | 3 | 0.03738905
3.02 | 9.88 | 1.6 | 3.55 | 12.24 | 3.53 | 22 | 42.5 | 0.075 | 76.2 | 40 | 72 | 3 | 0.03942661
3.02 | 9.88 | 1.6 | 3.55 | 12.24 | 3.53 | 22 | 42.5 | 0.075 | 76.2 | 40 | 72 | 7 | 0.04121428
3.02 | 9.88 | 1.6 | 3.55 | 12.24 | 3.53 | 22 | 42.5 | 0.075 | 76.2 | 40 | 72 | 7 | 0.04213695
3.02 | 9.88 | 1.6 | 3.55 | 12.24 | 3.53 | 22 | 42.5 | 0.075 | 76.2 | 40 | 72 | 7 | 0.04661573
3.02 | 9.88 | 1.6 | 3.55 | 12.24 | 3.53 | 22 | 42.5 | 0.075 | 76.2 | 40 | 72 | 14 | 0.05205562
3.02 | 9.88 | 1.6 | 3.55 | 12.24 | 3.53 | 22 | 42.5 | 0.075 | 76.2 | 40 | 72 | 14 | 0.05424696
3.02 | 9.88 | 1.6 | 3.55 | 12.24 | 3.53 | 22 | 42.5 | 0.075 | 76.2 | 40 | 72 | 14 | 0.05578474
3.02 | 9.88 | 1.6 | 3.55 | 12.24 | 3.53 | 22 | 42.5 | 0.075 | 76.2 | 40 | 72 | 28 | 0.05909097
3.02 | 9.88 | 1.6 | 3.55 | 12.24 | 3.53 | 22 | 42.5 | 0.075 | 76.2 | 40 | 72 | 28 | 0.06020586
3.02 | 9.88 | 1.6 | 3.55 | 12.24 | 3.53 | 22 | 42.5 | 0.075 | 76.2 | 40 | 72 | 28 | 0.06233952
26.03435 | 7.78 | 0.998 | 1.45 | 18.7 | 12.41 | 21 | 42.5 | 0.25 | 50 | 50 | 74 | 3 | 0.29785
26.03435 | 7.78 | 0.998 | 1.45 | 18.7 | 12.41 | 21 | 42.5 | 0.25 | 50 | 50 | 74 | 7 | 0.34399
26.03435 | 7.78 | 0.998 | 1.45 | 18.7 | 12.41 | 21 | 42.5 | 0.25 | 50 | 50 | 74 | 14 | 0.39666
26.03435 | 7.78 | 0.998 | 1.45 | 18.7 | 12.41 | 21 | 42.5 | 0.25 | 50 | 50 | 74 | 28 | 0.72999
1.445 | 36.68 | 0.99 | 3.01 | 3.27 | 2.3 | 20 | 42.5 | 0.25 | 50 | 50 | 78 | 3 | 0.13
1.445 | 36.68 | 0.99 | 3.01 | 3.27 | 2.3 | 20 | 42.5 | 0.25 | 50 | 50 | 78 | 7 | 0.384
1.445 | 36.68 | 0.99 | 3.01 | 3.27 | 2.3 | 20 | 42.5 | 0.25 | 50 | 50 | 78 | 14 | 0.505
1.445 | 36.68 | 0.99 | 3.01 | 3.27 | 2.3 | 20 | 42.5 | 0.25 | 50 | 50 | 78 | 28 | 0.577
1.445 | 36.68 | 0.99 | 3.01 | 3.27 | 2.3 | 20 | 42.5 | 0.1666667 | 50 | 50 | 78 | 3 | 0.106
1.445 | 36.68 | 0.99 | 3.01 | 3.27 | 2.3 | 20 | 42.5 | 0.1666667 | 50 | 50 | 78 | 7 | 0.252
1.445 | 36.68 | 0.99 | 3.01 | 3.27 | 2.3 | 20 | 42.5 | 0.1666667 | 50 | 50 | 78 | 14 | 0.373
1.445 | 36.68 | 0.99 | 3.01 | 3.27 | 2.3 | 20 | 42.5 | 0.1666667 | 50 | 50 | 78 | 28 | 0.441
1.445 | 36.68 | 0.99 | 3.01 | 3.27 | 2.3 | 20 | 42.5 | 0.125 | 50 | 50 | 78 | 3 | 0.051
1.445 | 36.68 | 0.99 | 3.01 | 3.27 | 2.3 | 20 | 42.5 | 0.125 | 50 | 50 | 78 | 7 | 0.177
1.445 | 36.68 | 0.99 | 3.01 | 3.27 | 2.3 | 20 | 42.5 | 0.125 | 50 | 50 | 78 | 14 | 0.228
1.445 | 36.68 | 0.99 | 3.01 | 3.27 | 2.3 | 20 | 42.5 | 0.125 | 50 | 50 | 78 | 28 | 0.278
1.445 | 36.68 | 0.99 | 3.01 | 3.27 | 2.3 | 20 | 42.5 | 0.25 | 50 | 50 | 78 | 3 | 0.123
1.445 | 36.68 | 0.99 | 3.01 | 3.27 | 2.3 | 20 | 42.5 | 0.25 | 50 | 50 | 78 | 7 | 0.31
1.445 | 36.68 | 0.99 | 3.01 | 3.27 | 2.3 | 20 | 42.5 | 0.25 | 50 | 50 | 78 | 14 | 0.403
1.445 | 36.68 | 0.99 | 3.01 | 3.27 | 2.3 | 20 | 42.5 | 0.25 | 50 | 50 | 78 | 28 | 0.508
1.445 | 36.68 | 0.99 | 3.01 | 3.27 | 2.3 | 20 | 42.5 | 0.1666667 | 50 | 50 | 78 | 3 | 0.095
1.445 | 36.68 | 0.99 | 3.01 | 3.27 | 2.3 | 20 | 42.5 | 0.1666667 | 50 | 50 | 78 | 7 | 0.199
1.445 | 36.68 | 0.99 | 3.01 | 3.27 | 2.3 | 20 | 42.5 | 0.1666667 | 50 | 50 | 78 | 14 | 0.373
1.445 | 36.68 | 0.99 | 3.01 | 3.27 | 2.3 | 20 | 42.5 | 0.1666667 | 50 | 50 | 78 | 28 | 0.392
1.445 | 36.68 | 0.99 | 3.01 | 3.27 | 2.3 | 20 | 42.5 | 0.125 | 50 | 50 | 78 | 3 | 0.037
1.445 | 36.68 | 0.99 | 3.01 | 3.27 | 2.3 | 20 | 42.5 | 0.125 | 50 | 50 | 78 | 7 | 0.142
1.445 | 36.68 | 0.99 | 3.01 | 3.27 | 2.3 | 20 | 42.5 | 0.125 | 50 | 50 | 78 | 14 | 0.228
1.445 | 36.68 | 0.99 | 3.01 | 3.27 | 2.3 | 20 | 42.5 | 0.125 | 50 | 50 | 78 | 28 | 0.238
1.445 | 36.68 | 0.99 | 3.01 | 3.27 | 2.3 | 20 | 42.5 | 0.25 | 50 | 50 | 78 | 3 | 0.118
1.445 | 36.68 | 0.99 | 3.01 | 3.27 | 2.3 | 20 | 42.5 | 0.25 | 50 | 50 | 78 | 7 | 0.226
1.445 | 36.68 | 0.99 | 3.01 | 3.27 | 2.3 | 20 | 42.5 | 0.25 | 50 | 50 | 78 | 14 | 0.351
1.445 | 36.68 | 0.99 | 3.01 | 3.27 | 2.3 | 20 | 42.5 | 0.25 | 50 | 50 | 78 | 28 | 0.443
1.445 | 36.68 | 0.99 | 3.01 | 3.27 | 2.3 | 20 | 42.5 | 0.1666667 | 50 | 50 | 78 | 3 | 0.061
1.445 | 36.68 | 0.99 | 3.01 | 3.27 | 2.3 | 20 | 42.5 | 0.1666667 | 50 | 50 | 78 | 7 | 0.158
1.445 | 36.68 | 0.99 | 3.01 | 3.27 | 2.3 | 20 | 42.5 | 0.1666667 | 50 | 50 | 78 | 14 | 0.289
1.445 | 36.68 | 0.99 | 3.01 | 3.27 | 2.3 | 20 | 42.5 | 0.1666667 | 50 | 50 | 78 | 28 | 0.35
1.445 | 36.68 | 0.99 | 3.01 | 3.27 | 2.3 | 20 | 42.5 | 0.125 | 50 | 50 | 78 | 3 | 0.025
1.445 | 36.68 | 0.99 | 3.01 | 3.27 | 2.3 | 20 | 42.5 | 0.125 | 50 | 50 | 78 | 7 | 0.132
1.445 | 36.68 | 0.99 | 3.01 | 3.27 | 2.3 | 20 | 42.5 | 0.125 | 50 | 50 | 78 | 14 | 0.158
1.445 | 36.68 | 0.99 | 3.01 | 3.27 | 2.3 | 20 | 42.5 | 0.125 | 50 | 50 | 78 | 28 | 0.216
1.143 | 12.53 | 1.31 | 7.8 | 11.711149 | 3.081482 | 20 | 42.5 | 0.1666667 | 50 | 25 | 73 | 3 | 0.942
1.143 | 12.53 | 1.31 | 7.8 | 11.711149 | 3.081482 | 20 | 42.5 | 0.1666667 | 50 | 25 | 73 | 7 | 1.509
1.143 | 12.53 | 1.31 | 7.8 | 11.711149 | 3.081482 | 20 | 42.5 | 0.1666667 | 50 | 25 | 73 | 14 | 2.148
1.143 | 12.53 | 1.31 | 7.8 | 11.711149 | 3.081482 | 20 | 42.5 | 0.1666667 | 50 | 25 | 73 | 28 | 2.535
1.143 | 12.53 | 1.31 | 7.8 | 11.711149 | 3.081482 | 20 | 42.5 | 0.1 | 50 | 25 | 73 | 3 | 0.559
1.143 | 12.53 | 1.31 | 7.8 | 11.711149 | 3.081482 | 20 | 42.5 | 0.1 | 50 | 25 | 73 | 7 | 0.966
1.143 | 12.53 | 1.31 | 7.8 | 11.711149 | 3.081482 | 20 | 42.5 | 0.1 | 50 | 25 | 73 | 14 | 1.128
1.143 | 12.53 | 1.31 | 7.8 | 11.711149 | 3.081482 | 20 | 42.5 | 0.1 | 50 | 25 | 73 | 28 | 1.182
10 | 5.6 | 1.2 | 33.9923 | 6.1329447 | 9.4080964 | 20 | 32.5 | 0.1666667 | 50 | 50 | 68 | 28 | 0.15
10 | 5.6 | 1.2 | 33.9923 | 6.1329447 | 9.4080964 | 20 | 32.5 | 0.1666667 | 50 | 50 | 72 | 28 | 0.2
10 | 5.6 | 1.2 | 33.9923 | 6.1329447 | 9.4080964 | 20 | 32.5 | 0.1666667 | 50 | 50 | 76 | 28 | 0.22
7.5 | 7.86 | 1.42 | 3.73 | 4.0436 | 31.8076 | 20 | 42.5 | 0.1666667 | 50 | 50 | 68 | 28 | 1.22
7.5 | 7.86 | 1.42 | 3.73 | 4.0436 | 31.8076 | 20 | 42.5 | 0.125 | 50 | 50 | 68 | 28 | 0.8
7.5 | 7.86 | 1.42 | 3.73 | 4.0436 | 31.8076 | 20 | 42.5 | 0.1 | 50 | 50 | 68 | 28 | 0.59
7.5 | 7.86 | 1.42 | 3.73 | 4.0436 | 31.8076 | 20 | 42.5 | 0.08333333 | 50 | 50 | 68 | 28 | 0.41
7.5 | 7.86 | 1.42 | 3.73 | 4.0436 | 31.8076 | 20 | 42.5 | 0.1666667 | 50 | 50 | 70 | 28 | 1.84
7.5 | 7.86 | 1.42 | 3.73 | 4.0436 | 31.8076 | 20 | 42.5 | 0.125 | 50 | 50 | 70 | 28 | 0.98
7.5 | 7.86 | 1.42 | 3.73 | 4.0436 | 31.8076 | 20 | 42.5 | 0.1 | 50 | 50 | 70 | 28 | 0.83
7.5 | 7.86 | 1.42 | 3.73 | 4.0436 | 31.8076 | 20 | 42.5 | 0.08333333 | 50 | 50 | 70 | 28 | 0.68
7.5 | 7.86 | 1.42 | 3.73 | 4.0436 | 31.8076 | 20 | 42.5 | 0.1666667 | 50 | 50 | 72 | 28 | 2.37
7.5 | 7.86 | 1.42 | 3.73 | 4.0436 | 31.8076 | 20 | 42.5 | 0.125 | 50 | 50 | 72 | 28 | 1.53
7.5 | 7.86 | 1.42 | 3.73 | 4.0436 | 31.8076 | 20 | 42.5 | 0.1 | 50 | 50 | 72 | 28 | 1.08
7.5 | 7.86 | 1.42 | 3.73 | 4.0436 | 31.8076 | 20 | 42.5 | 0.08333333 | 50 | 50 | 72 | 28 | 1.07
7.439 | 7.8579 | 1.42008 | 3.73 | 4.04 | 32.71 | 20 | 32.5 | 0.25 | 50 | 50 | 66 | 28 | 0.11867
7.439 | 7.8579 | 1.42008 | 3.73 | 4.04 | 32.71 | 20 | 32.5 | 0.1666667 | 50 | 50 | 66 | 28 | 0.11076
7.439 | 7.8579 | 1.42008 | 3.73 | 4.04 | 32.71 | 20 | 32.5 | 0.125 | 50 | 50 | 66 | 28 | 0.0973
7.439 | 7.8579 | 1.42008 | 3.73 | 4.04 | 32.71 | 20 | 32.5 | 0.1 | 50 | 50 | 66 | 28 | 0.0608
7.439 | 7.8579 | 1.42008 | 3.73 | 4.04 | 32.71 | 20 | 32.5 | 0.08333333 | 50 | 50 | 66 | 28 | 0.01756
7.439 | 7.8579 | 1.42008 | 3.73 | 4.04 | 32.71 | 20 | 32.5 | 0.25 | 50 | 50 | 68 | 28 | 0.14912
7.439 | 7.8579 | 1.42008 | 3.73 | 4.04 | 32.71 | 20 | 32.5 | 0.1666667 | 50 | 50 | 68 | 28 | 0.13919
7.439 | 7.8579 | 1.42008 | 3.73 | 4.04 | 32.71 | 20 | 32.5 | 0.125 | 50 | 50 | 68 | 28 | 0.10975
7.439 | 7.8579 | 1.42008 | 3.73 | 4.04 | 32.71 | 20 | 32.5 | 0.1 | 50 | 50 | 68 | 28 | 0.07913
7.439 | 7.8579 | 1.42008 | 3.73 | 4.04 | 32.71 | 20 | 32.5 | 0.08333333 | 50 | 50 | 68 | 28 | 0.03708
7.439 | 7.8579 | 1.42008 | 3.73 | 4.04 | 32.71 | 20 | 32.5 | 0.25 | 50 | 50 | 70 | 28 | 0.2191
7.439 | 7.8579 | 1.42008 | 3.73 | 4.04 | 32.71 | 20 | 32.5 | 0.1666667 | 50 | 50 | 70 | 28 | 0.16947
7.439 | 7.8579 | 1.42008 | 3.73 | 4.04 | 32.71 | 20 | 32.5 | 0.125 | 50 | 50 | 70 | 28 | 0.12893
7.439 | 7.8579 | 1.42008 | 3.73 | 4.04 | 32.71 | 20 | 32.5 | 0.1 | 50 | 50 | 70 | 28 | 0.08838
7.439 | 7.8579 | 1.42008 | 3.73 | 4.04 | 32.71 | 20 | 32.5 | 0.08333333 | 50 | 50 | 70 | 28 | 0.06887
7.439 | 7.8579 | 1.42008 | 3.73 | 4.04 | 32.71 | 20 | 32.5 | 0.25 | 50 | 50 | 72 | 28 | 0.35234
7.439 | 7.8579 | 1.42008 | 3.73 | 4.04 | 32.71 | 20 | 32.5 | 0.1666667 | 50 | 50 | 72 | 28 | 0.1905
7.439 | 7.8579 | 1.42008 | 3.73 | 4.04 | 32.71 | 20 | 32.5 | 0.125 | 50 | 50 | 72 | 28 | 0.14272
7.439 | 7.8579 | 1.42008 | 3.73 | 4.04 | 32.71 | 20 | 32.5 | 0.1 | 50 | 50 | 72 | 28 | 0.09999
7.439 | 7.8579 | 1.42008 | 3.73 | 4.04 | 32.71 | 20 | 32.5 | 0.08333333 | 50 | 50 | 72 | 28 | 0.07997
7.439 | 7.8579 | 1.42008 | 3.73 | 4.04 | 32.71 | 20 | 32.5 | 0.25 | 50 | 50 | 74 | 28 | 0.47228
7.439 | 7.8579 | 1.42008 | 3.73 | 4.04 | 32.71 | 20 | 32.5 | 0.1666667 | 50 | 50 | 74 | 28 | 0.23054
7.439 | 7.8579 | 1.42008 | 3.73 | 4.04 | 32.71 | 20 | 32.5 | 0.125 | 50 | 50 | 74 | 28 | 0.17889
7.439 | 7.8579 | 1.42008 | 3.73 | 4.04 | 32.71 | 20 | 32.5 | 0.1 | 50 | 50 | 74 | 28 | 0.11917
7.439 | 7.8579 | 1.42008 | 3.73 | 4.04 | 32.71 | 20 | 32.5 | 0.08333333 | 50 | 50 | 74 | 28 | 0.10891
6.4574457 | 8.88728 | 1.35424 | 11.88 | 4.4 | 7.35 | 20 | 32.5 | 0.25 | 50 | 50 | 74 | 28 | 0.47
6.4574457 | 8.88728 | 1.35424 | 11.88 | 4.4 | 7.35 | 20 | 32.5 | 0.1666667 | 50 | 50 | 74 | 28 | 0.23
6.4574457 | 8.88728 | 1.35424 | 11.88 | 4.4 | 7.35 | 20 | 32.5 | 0.125 | 50 | 50 | 74 | 28 | 0.18
6.4574457 | 8.88728 | 1.35424 | 11.88 | 4.4 | 7.35 | 20 | 32.5 | 0.1 | 50 | 50 | 74 | 28 | 0.12
6.4574457 | 8.88728 | 1.35424 | 11.88 | 4.4 | 7.35 | 20 | 32.5 | 0.08333333 | 50 | 50 | 74 | 28 | 0.11
6.4574457 | 8.88728 | 1.35424 | 11.88 | 4.4 | 7.35 | 20 | 32.5 | 0.25 | 50 | 50 | 72 | 28 | 0.35
6.4574457 | 8.88728 | 1.35424 | 11.88 | 4.4 | 7.35 | 20 | 32.5 | 0.1666667 | 50 | 50 | 72 | 28 | 0.19
6.4574457 | 8.88728 | 1.35424 | 11.88 | 4.4 | 7.35 | 20 | 32.5 | 0.125 | 50 | 50 | 72 | 28 | 0.14
6.4574457 | 8.88728 | 1.35424 | 11.88 | 4.4 | 7.35 | 20 | 32.5 | 0.1 | 50 | 50 | 72 | 28 | 0.1
6.4574457 | 8.88728 | 1.35424 | 11.88 | 4.4 | 7.35 | 20 | 32.5 | 0.08333333 | 50 | 50 | 72 | 28 | 0.08
6.4574457 | 8.88728 | 1.35424 | 11.88 | 4.4 | 7.35 | 20 | 32.5 | 0.25 | 50 | 50 | 70 | 28 | 0.22
6.4574457 | 8.88728 | 1.35424 | 11.88 | 4.4 | 7.35 | 20 | 32.5 | 0.1666667 | 50 | 50 | 70 | 28 | 0.17
6.4574457 | 8.88728 | 1.35424 | 11.88 | 4.4 | 7.35 | 20 | 32.5 | 0.125 | 50 | 50 | 70 | 28 | 0.13
6.4574457 | 8.88728 | 1.35424 | 11.88 | 4.4 | 7.35 | 20 | 32.5 | 0.1 | 50 | 50 | 70 | 28 | 0.09
6.4574457 | 8.88728 | 1.35424 | 11.88 | 4.4 | 7.35 | 20 | 32.5 | 0.08333333 | 50 | 50 | 70 | 28 | 0.07
6.4574457 | 8.88728 | 1.35424 | 11.88 | 4.4 | 7.35 | 20 | 32.5 | 0.25 | 50 | 50 | 68 | 28 | 0.15
6.4574457 | 8.88728 | 1.35424 | 11.88 | 4.4 | 7.35 | 20 | 32.5 | 0.1666667 | 50 | 50 | 68 | 28 | 0.14
6.4574457 | 8.88728 | 1.35424 | 11.88 | 4.4 | 7.35 | 20 | 32.5 | 0.125 | 50 | 50 | 68 | 28 | 0.11
6.4574457 | 8.88728 | 1.35424 | 11.88 | 4.4 | 7.35 | 20 | 32.5 | 0.1 | 50 | 50 | 68 | 28 | 0.08
6.4574457 | 8.88728 | 1.35424 | 11.88 | 4.4 | 7.35 | 20 | 32.5 | 0.08333333 | 50 | 50 | 68 | 28 | 0.04
6.4574457 | 8.88728 | 1.35424 | 11.88 | 4.4 | 7.35 | 20 | 32.5 | 0.25 | 50 | 50 | 66 | 28 | 0.12
6.4574457 | 8.88728 | 1.35424 | 11.88 | 4.4 | 7.35 | 20 | 32.5 | 0.1666667 | 50 | 50 | 66 | 28 | 0.11
6.4574457 | 8.88728 | 1.35424 | 11.88 | 4.4 | 7.35 | 20 | 32.5 | 0.125 | 50 | 50 | 66 | 28 | 0.1
6.4574457 | 8.88728 | 1.35424 | 11.88 | 4.4 | 7.35 | 20 | 32.5 | 0.1 | 50 | 50 | 66 | 28 | 0.06
6.4574457 | 8.88728 | 1.35424 | 11.88 | 4.4 | 7.35 | 20 | 32.5 | 0.08333333 | 50 | 50 | 66 | 28 | 0.02
2.87387 | 26.86 | 1.168 | 7.46 | 17.47 | 0.87 | 20 | 42.5 | 0.25 | 50 | 50 | 72 | 7 | 0.28722
2.87387 | 26.86 | 1.168 | 7.46 | 17.47 | 0.87 | 20 | 42.5 | 0.1666667 | 50 | 50 | 72 | 7 | 0.16585
2.87387 | 26.86 | 1.168 | 7.46 | 17.47 | 0.87 | 20 | 42.5 | 0.125 | 50 | 50 | 72 | 7 | 0.09286
2.87387 | 26.86 | 1.168 | 7.46 | 17.47 | 0.87 | 20 | 42.5 | 0.25 | 50 | 50 | 72 | 28 | 0.50874
2.87387 | 26.86 | 1.168 | 7.46 | 17.47 | 0.87 | 20 | 42.5 | 0.1666667 | 50 | 50 | 72 | 28 | 0.24903
2.87387 | 26.86 | 1.168 | 7.46 | 17.47 | 0.87 | 20 | 42.5 | 0.125 | 50 | 50 | 72 | 28 | 0.151
2.87387 | 26.86 | 1.168 | 7.46 | 17.47 | 0.87 | 20 | 42.5 | 0.25 | 50 | 50 | 72 | 45 | 0.53123
2.87387 | 26.86 | 1.168 | 7.46 | 17.47 | 0.87 | 20 | 42.5 | 0.1666667 | 50 | 50 | 72 | 45 | 0.2694
2.87387 | 26.86 | 1.168 | 7.46 | 17.47 | 0.87 | 20 | 42.5 | 0.125 | 50 | 50 | 72 | 45 | 0.14887
2.87387 | 26.86 | 1.168 | 7.46 | 17.47 | 0.87 | 20 | 42.5 | 0.25 | 50 | 50 | 73 | 7 | 0.34112
2.87387 | 26.86 | 1.168 | 7.46 | 17.47 | 0.87 | 20 | 42.5 | 0.1666667 | 50 | 50 | 73 | 7 | 0.18155
2.87387 | 26.86 | 1.168 | 7.46 | 17.47 | 0.87 | 20 | 42.5 | 0.125 | 50 | 50 | 73 | 7 | 0.11408
2.87387 | 26.86 | 1.168 | 7.46 | 17.47 | 0.87 | 20 | 42.5 | 0.25 | 50 | 50 | 73 | 28 | 0.6212
2.87387 | 26.86 | 1.168 | 7.46 | 17.47 | 0.87 | 20 | 42.5 | 0.1666667 | 50 | 50 | 73 | 28 | 0.32541
2.87387 | 26.86 | 1.168 | 7.46 | 17.47 | 0.87 | 20 | 42.5 | 0.125 | 50 | 50 | 73 | 28 | 0.17943
2.87387 | 26.86 | 1.168 | 7.46 | 17.47 | 0.87 | 20 | 42.5 | 0.25 | 50 | 50 | 73 | 45 | 0.65812
2.87387 | 26.86 | 1.168 | 7.46 | 17.47 | 0.87 | 20 | 42.5 | 0.1666667 | 50 | 50 | 73 | 45 | 0.34578
2.87387 | 26.86 | 1.168 | 7.46 | 17.47 | 0.87 | 20 | 42.5 | 0.125 | 50 | 50 | 73 | 45 | 0.17476
2.87387 | 26.86 | 1.168 | 7.46 | 17.47 | 0.87 | 20 | 42.5 | 0.25 | 50 | 50 | 74 | 7 | 0.37167
2.87387 | 26.86 | 1.168 | 7.46 | 17.47 | 0.87 | 20 | 42.5 | 0.1666667 | 50 | 50 | 74 | 7 | 0.266
2.87387 | 26.86 | 1.168 | 7.46 | 17.47 | 0.87 | 20 | 42.5 | 0.125 | 50 | 50 | 74 | 7 | 0.16458
2.87387 | 26.86 | 1.168 | 7.46 | 17.47 | 0.87 | 20 | 42.5 | 0.25 | 50 | 50 | 74 | 28 | 0.86394
2.87387 | 26.86 | 1.168 | 7.46 | 17.47 | 0.87 | 20 | 42.5 | 0.1666667 | 50 | 50 | 74 | 28 | 0.4332
2.87387 | 26.86 | 1.168 | 7.46 | 17.47 | 0.87 | 20 | 42.5 | 0.125 | 50 | 50 | 74 | 28 | 0.27024
2.87387 | 26.86 | 1.168 | 7.46 | 17.47 | 0.87 | 20 | 42.5 | 0.25 | 50 | 50 | 74 | 45 | 0.85036
2.87387 | 26.86 | 1.168 | 7.46 | 17.47 | 0.87 | 20 | 42.5 | 0.1666667 | 50 | 50 | 74 | 45 | 0.41411
2.87387 | 26.86 | 1.168 | 7.46 | 17.47 | 0.87 | 20 | 42.5 | 0.125 | 50 | 50 | 74 | 45 | 0.26473
1.44 | 5.63 | 1 | 2.72 | 16.79 | 1.14 | 0 | 42.5 | 0.1666667 | 50 | 100 | 75 | 28 | 0.03101
1.44 | 5.63 | 1 | 2.72 | 16.79 | 1.14 | 20 | 42.5 | 0.1666667 | 50 | 100 | 75 | 28 | 0.03279
1.44 | 5.63 | 1 | 2.72 | 16.79 | 1.14 | 40 | 42.5 | 0.1666667 | 50 | 100 | 75 | 28 | 0.04692
1.44 | 5.63 | 1 | 2.72 | 16.79 | 1.14 | 60 | 42.5 | 0.1666667 | 50 | 100 | 75 | 28 | 0.04441
1.44 | 5.63 | 1 | 2.72 | 16.79 | 1.14 | 80 | 42.5 | 0.1666667 | 50 | 100 | 75 | 28 | 0.05657
10 | 5.6 | 1.2 | 33.9923 | 6.1329447 | 9.4080964 | 20 | 32.5 | 0.25 | 50 | 50 | 68 | 28 | 0.317
10 | 5.6 | 1.2 | 33.9923 | 6.1329447 | 9.4080964 | 20 | 32.5 | 0.1666667 | 50 | 50 | 68 | 28 | 0.136
10 | 5.6 | 1.2 | 33.9923 | 6.1329447 | 9.4080964 | 20 | 32.5 | 0.125 | 50 | 50 | 68 | 28 | 0.055
10 | 5.6 | 1.2 | 33.9923 | 6.1329447 | 9.4080964 | 20 | 32.5 | 0.1 | 50 | 50 | 68 | 28 | 0.028
10 | 5.6 | 1.2 | 33.9923 | 6.1329447 | 9.4080964 | 20 | 32.5 | 0.25 | 50 | 50 | 72 | 28 | 0.402
10 | 5.6 | 1.2 | 33.9923 | 6.1329447 | 9.4080964 | 20 | 32.5 | 0.1666667 | 50 | 50 | 72 | 28 | 0.17
10 | 5.6 | 1.2 | 33.9923 | 6.1329447 | 9.4080964 | 20 | 32.5 | 0.125 | 50 | 50 | 72 | 28 | 0.073
10 | 5.6 | 1.2 | 33.9923 | 6.1329447 | 9.4080964 | 20 | 32.5 | 0.1 | 50 | 50 | 72 | 28 | 0.04
10 | 5.6 | 1.2 | 33.9923 | 6.1329447 | 9.4080964 | 20 | 32.5 | 0.25 | 50 | 50 | 76 | 28 | 0.508
10 | 5.6 | 1.2 | 33.9923 | 6.1329447 | 9.4080964 | 20 | 32.5 | 0.1666667 | 50 | 50 | 76 | 28 | 0.194
10 | 5.6 | 1.2 | 33.9923 | 6.1329447 | 9.4080964 | 20 | 32.5 | 0.125 | 50 | 50 | 76 | 28 | 0.093
10 | 5.6 | 1.2 | 33.9923 | 6.1329447 | 9.4080964 | 20 | 32.5 | 0.1 | 50 | 50 | 76 | 28 | 0.05
6.05 | 10.562 | 1.218 | 59.09 | 3.43 | 1.14 | 20 | 42.5 | 0.1 | 50 | 50 | 75 | 3 | 0.1092
6.05 | 10.562 | 1.218 | 59.09 | 3.43 | 1.14 | 20 | 42.5 | 0.1 | 50 | 50 | 75 | 7 | 0.14836
6.05 | 10.562 | 1.218 | 59.09 | 3.43 | 1.14 | 20 | 42.5 | 0.1 | 50 | 50 | 75 | 28 | 0.19029
7.743591 | 7.9312 | 1.18516 | 14.373538 | 5.1832149 | 11.8391964 | 20 | 42.5 | 0.1155 | 50 | 50 | 88.17 | 7 | 0.23106
7.743591 | 7.9312 | 1.18516 | 14.373538 | 5.1832149 | 11.8391964 | 20 | 42.5 | 0.1155 | 50 | 50 | 88.17 | 14 | 0.27035
7.743591 | 7.9312 | 1.18516 | 14.373538 | 5.1832149 | 11.8391964 | 20 | 42.5 | 0.1155 | 50 | 50 | 88.17 | 28 | 0.35152
10 | 5.6 | 1.2 | 33.9923 | 6.1329447 | 9.4080964 | 20 | 32.5 | 0.25 | 50 | 50 | 72 | 28 | 3.09
10 | 5.6 | 1.2 | 33.9923 | 6.1329447 | 9.4080964 | 20 | 32.5 | 0.1666667 | 50 | 50 | 72 | 28 | 1.58
10 | 5.6 | 1.2 | 33.9923 | 6.1329447 | 9.4080964 | 20 | 32.5 | 0.125 | 50 | 50 | 72 | 28 | 0.77
2.804 | 18.0668 | 1.1205 | 4.52845 | 5.31149 | 2.66482 | 20 | 42.5 | 0.25 | 50 | 25 | 80 | 28 | 0.42812
7.743591 | 7.9312 | 1.18516 | 14.373538 | 5.1832149 | 11.8391964 | 20 | 42.5 | 0.23 | 54.7 | 25 | 87.7 | 14 | 4.49
7.743591 | 7.9312 | 1.18516 | 14.373538 | 5.1832149 | 11.8391964 | 20 | 42.5 | 0.23 | 54.7 | 30 | 87.7 | 14 | 3.71
7.743591 | 7.9312 | 1.18516 | 14.373538 | 5.1832149 | 11.8391964 | 20 | 42.5 | 0.23 | 54.7 | 20 | 87.7 | 14 | 4.92
7.743591 | 7.9312 | 1.18516 | 14.373538 | 5.1832149 | 11.8391964 | 20 | 42.5 | 0.23 | 54.7 | 23 | 87.7 | 14 | 5.19
7.743591 | 7.9312 | 1.18516 | 14.373538 | 5.1832149 | 11.8391964 | 20 | 42.5 | 0.23 | 54.7 | 30 | 87.7 | 14 | 4.37
7.743591 | 7.9312 | 1.18516 | 14.373538 | 5.1832149 | 11.8391964 | 20 | 42.5 | 0.23 | 54.7 | 28 | 87.7 | 14 | 4.46
7.743591 | 7.9312 | 1.18516 | 14.373538 | 5.1832149 | 11.8391964 | 20 | 42.5 | 0.23 | 54.7 | 25 | 87.7 | 14 | 3.09
7.743591 | 7.9312 | 1.18516 | 14.373538 | 5.1832149 | 11.8391964 | 20 | 42.5 | 0.23 | 54.7 | 34 | 87.7 | 14 | 2.37
7.743591 | 7.9312 | 1.18516 | 14.373538 | 5.1832149 | 11.8391964 | 20 | 42.5 | 0.23 | 54.7 | 27 | 87.7 | 14 | 2.7
7.743591 | 7.9312 | 1.18516 | 14.373538 | 5.1832149 | 11.8391964 | 20 | 42.5 | 0.23 | 54.7 | 24 | 87.7 | 14 | 2.95
7.743591 | 7.9312 | 1.18516 | 14.373538 | 5.1832149 | 11.8391964 | 20 | 42.5 | 0.23 | 54.7 | 35 | 87.7 | 14 | 2.3
7.743591 | 7.9312 | 1.18516 | 14.373538 | 5.1832149 | 11.8391964 | 20 | 42.5 | 0.23 | 54.7 | 23 | 87.7 | 14 | 2.82
7.743591 | 7.9312 | 1.18516 | 14.373538 | 5.1832149 | 11.8391964 | 20 | 42.5 | 0.23 | 54.7 | 31 | 87.7 | 2 | 2.72
7.743591 | 7.9312 | 1.18516 | 14.373538 | 5.1832149 | 11.8391964 | 20 | 42.5 | 0.23 | 54.7 | 33 | 87.7 | 2 | 2.65
7.743591 | 7.9312 | 1.18516 | 14.373538 | 5.1832149 | 11.8391964 | 20 | 42.5 | 0.23 | 54.7 | 25 | 87.7 | 2 | 3.07
7.743591 | 7.9312 | 1.18516 | 14.373538 | 5.1832149 | 11.8391964 | 20 | 42.5 | 0.23 | 54.7 | 27 | 87.7 | 2 | 3.05
7.743591 | 7.9312 | 1.18516 | 14.373538 | 5.1832149 | 11.8391964 | 20 | 42.5 | 0.23 | 54.7 | 32 | 87.7 | 2 | 2.59
7.743591 | 7.9312 | 1.18516 | 14.373538 | 5.1832149 | 11.8391964 | 20 | 42.5 | 0.23 | 54.7 | 30 | 87.7 | 2 | 2.32
7.743591 | 7.9312 | 1.18516 | 14.373538 | 5.1832149 | 11.8391964 | 20 | 42.5 | 0.23 | 54.7 | 34 | 87.7 | 2 | 1.91
7.743591 | 7.9312 | 1.18516 | 14.373538 | 5.1832149 | 11.8391964 | 20 | 42.5 | 0.23 | 54.7 | 27 | 87.7 | 2 | 2.24
7.743591 | 7.9312 | 1.18516 | 14.373538 | 5.1832149 | 11.8391964 | 20 | 42.5 | 0.23 | 54.7 | 31 | 87.7 | 2 | 2.02
7.743591 | 7.9312 | 1.18516 | 14.373538 | 5.1832149 | 11.8391964 | 20 | 42.5 | 0.23 | 54.7 | 35 | 87.7 | 2 | 2.64
7.743591 | 7.9312 | 1.18516 | 14.373538 | 5.1832149 | 11.8391964 | 20 | 42.5 | 0.23 | 54.7 | 29 | 87.7 | 2 | 2.27
7.743591 | 7.9312 | 1.18516 | 14.373538 | 5.1832149 | 11.8391964 | 20 | 42.5 | 0.23 | 54.7 | 28 | 87.7 | 2 | 3.15
7.743591 | 7.9312 | 1.18516 | 14.373538 | 5.1832149 | 11.8391964 | 20 | 42.5 | 0.081 | 54.7 | 26 | 85.1 | 14 | 0.28
7.743591 | 7.9312 | 1.18516 | 14.373538 | 5.1832149 | 11.8391964 | 20 | 42.5 | 0.081 | 54.7 | 31 | 85.1 | 14 | 0.28
7.743591 | 7.9312 | 1.18516 | 14.373538 | 5.1832149 | 11.8391964 | 20 | 42.5 | 0.081 | 54.7 | 22 | 85.1 | 14 | 0.3
7.743591 | 7.9312 | 1.18516 | 14.373538 | 5.1832149 | 11.8391964 | 20 | 42.5 | 0.081 | 54.7 | 22 | 85.1 | 14 | 0.36
7.743591 | 7.9312 | 1.18516 | 14.373538 | 5.1832149 | 11.8391964 | 20 | 42.5 | 0.081 | 54.7 | 30 | 85.1 | 14 | 0.3
7.743591 | 7.9312 | 1.18516 | 14.373538 | 5.1832149 | 11.8391964 | 20 | 42.5 | 0.081 | 54.7 | 29 | 85.1 | 14 | 0.27
7.743591 | 7.9312 | 1.18516 | 14.373538 | 5.1832149 | 11.8391964 | 20 | 42.5 | 0.081 | 54.7 | 26 | 85.1 | 14 | 0.23
7.743591 | 7.9312 | 1.18516 | 14.373538 | 5.1832149 | 11.8391964 | 20 | 42.5 | 0.081 | 54.7 | 32 | 85.1 | 14 | 0.2
7.743591 | 7.9312 | 1.18516 | 14.373538 | 5.1832149 | 11.8391964 | 20 | 42.5 | 0.081 | 54.7 | 28 | 85.1 | 14 | 0.21
7.743591 | 7.9312 | 1.18516 | 14.373538 | 5.1832149 | 11.8391964 | 20 | 42.5 | 0.081 | 54.7 | 30 | 85.1 | 14 | 0.19
7.743591 | 7.9312 | 1.18516 | 14.373538 | 5.1832149 | 11.8391964 | 20 | 42.5 | 0.081 | 54.7 | 25 | 85.1 | 14 | 0.24
7.743591 | 7.9312 | 1.18516 | 14.373538 | 5.1832149 | 11.8391964 | 20 | 42.5 | 0.081 | 54.7 | 28 | 85.1 | 14 | 0.22
7.743591 | 7.9312 | 1.18516 | 14.373538 | 5.1832149 | 11.8391964 | 20 | 42.5 | 0.081 | 54.7 | 30 | 85.1 | 2 | 0.21
7.743591 | 7.9312 | 1.18516 | 14.373538 | 5.1832149 | 11.8391964 | 20 | 42.5 | 0.081 | 54.7 | 32 | 85.1 | 2 | 0.22
7.743591 | 7.9312 | 1.18516 | 14.373538 | 5.1832149 | 11.8391964 | 20 | 42.5 | 0.081 | 54.7 | 29 | 85.1 | 2 | 0.22
7.743591 | 7.9312 | 1.18516 | 14.373538 | 5.1832149 | 11.8391964 | 20 | 42.5 | 0.081 | 54.7 | 28 | 85.1 | 2 | 0.19
7.743591 | 7.9312 | 1.18516 | 14.373538 | 5.1832149 | 11.8391964 | 20 | 42.5 | 0.081 | 54.7 | 31 | 85.1 | 2 | 0.19
7.743591 | 7.9312 | 1.18516 | 14.373538 | 5.1832149 | 11.8391964 | 20 | 42.5 | 0.081 | 54.7 | 29 | 85.1 | 2 | 0.2
7.743591 | 7.9312 | 1.18516 | 14.373538 | 5.1832149 | 11.8391964 | 20 | 42.5 | 0.081 | 54.7 | 32 | 85.1 | 2 | 0.15
7.743591 | 7.9312 | 1.18516 | 14.373538 | 5.1832149 | 11.8391964 | 20 | 42.5 | 0.081 | 54.7 | 26 | 85.1 | 2 | 0.16
7.743591 | 7.9312 | 1.18516 | 14.373538 | 5.1832149 | 11.8391964 | 20 | 42.5 | 0.081 | 54.7 | 30 | 85.1 | 2 | 0.15
7.743591 | 7.9312 | 1.18516 | 14.373538 | 5.1832149 | 11.8391964 | 20 | 42.5 | 0.081 | 54.7 | 25 | 85.1 | 2 | 0.2
7.743591 | 7.9312 | 1.18516 | 14.373538 | 5.1832149 | 11.8391964 | 20 | 42.5 | 0.081 | 54.7 | 35 | 85.1 | 2 | 0.18
7.743591 | 7.9312 | 1.18516 | 14.373538 | 5.1832149 | 11.8391964 | 20 | 42.5 | 0.081 | 54.7 | 28.57 | 85.1 | 5 | 0.22
7.743591 | 7.9312 | 1.18516 | 14.373538 | 5.1832149 | 11.8391964 | 20 | 42.5 | 0.081 | 54.7 | 28.57 | 85.1 | 5 | 0.19
7.743591 | 7.9312 | 1.18516 | 14.373538 | 5.1832149 | 11.8391964 | 20 | 42.5 | 0.081 | 54.7 | 28.57 | 85.1 | 5 | 0.15
7.743591 | 7.9312 | 1.18516 | 14.373538 | 5.1832149 | 11.8391964 | 20 | 42.5 | 0.081 | 54.7 | 28.57 | 85.1 | 5 | 0.19
7.743591 | 7.9312 | 1.18516 | 14.373538 | 5.1832149 | 11.8391964 | 20 | 42.5 | 0.081 | 54.7 | 28.57 | 85.1 | 28 | 0.29
7.743591 | 7.9312 | 1.18516 | 14.373538 | 5.1832149 | 11.8391964 | 20 | 42.5 | 0.081 | 54.7 | 28.57 | 85.1 | 28 | 0.22
7.743591 | 7.9312 | 1.18516 | 14.373538 | 5.1832149 | 11.8391964 | 20 | 42.5 | 0.081 | 54.7 | 28.57 | 85.1 | 28 | 0.21
7.743591 | 7.9312 | 1.18516 | 14.373538 | 5.1832149 | 11.8391964 | 20 | 42.5 | 0.081 | 54.7 | 28.57 | 85.1 | 28 | 0.31

## 研究级插补表
src | n | Gs | D10(μm) | D50(μm) | Cu | Cc | SiO2(%) | CaO(%) | Al2O3 (%) | MgO(%) | Fe2O3 | CT | D(mm) | H(mm)
Evolution mechanism of mechanical properties of cemented tailings backfill with partial replacement of cement by rice straw content | 15 | 2.97 | 6.8 | 34.83 | 5.63 | 1.11 | 31.88 | 23.47 | 5.62 | 4.45 | 15.52 | 32.5 | 50 | 50
Eﬀect of overﬂow tailings properties on cemented paste backﬁll | 48 | 3.34 | 3.3 | 25.31 | 10.3 | 0.91 | 27.1 | 22.6 | 9.11 | 1.4 | 23.7 | 42.5 | 50 | 50
Study on mechanical properties and energy damage evolution of cemented tailings backﬁll under the coupled eﬀect of immersion curing temperature and age | 12 | 2.7822 | 2.1 | 14.7 | 10.23 | 1.31 | 71.56 | 1.12 | 11.62 | 3.166 | 5.7676 | 42.5 | 50 | 25
Influence of Polypropylene Fiber Reinforcement on Tensile Behavior and Failure Mode of Tailings Cemented Paste Backfill | 48 | 3.34 | 2.8 | 25.31 | 10.3 | 0.91 | 27.1 | 22.6 | 9.11 | 1.4 | 23.7 | 42.5 | 50 | 50
Determination of the relationship between direct tensile test and Brazilian splitting test of cemented tailings backfill | 48 | 3.1583 | 2.56 | 25.9068 | 15.58 | 1.09 | 34.96 | 21.81 | 1.78 | 2.2307 | 25.28 | 42.5 | 50 | 100
Effect of hydration on failure surface evolution of low sulfide content cemented paste backfill | 36 | 2.768 | 3.02 | 22.97 | 9.88 | 1.6 | 59.78 | 3.55 | 12.24 | 3.53 | 2.41 | 42.5 | 76.2 | 40
Effect of alkaline rice straw fibers content and curing ages on static mechanical properties of cemented lithium mica tailings backfill | 4 | 2.9248 | 26.0344 | 78.0732 | 7.78 | 0.998 | 66.6 | 1.45 | 18.7 | 12.41 | 0.84 | 42.5 | 50 | 50
巴西劈裂下全尾砂胶结充填体抗拉强度特征研究 | 36 | 3.47 | 1.445 | 29 | 36.68 | 0.99 | 19.1 | 3.01 | 3.27 | 2.3 | 31.47 | 42.5 | 50 | 50
铜基全尾砂胶结充填体物性表征及力学特 性研究 | 8 | 2.79 | 1.143 | 10.189 | 12.53 | 1.31 | 64.9 | 7.8 | 11.7111 | 3.0815 | 9.48 | 42.5 | 50 | 25
钽铌矿尾砂胶结充填体力学特性及损伤规律研究 | 3 | 3.234 | 10 | 45 | 5.6 | 1.2 | 24.1165 | 33.9923 | 6.1329 | 9.4081 | 15.1833 | 32.5 | 50 | 50
某 铁 矿 全 尾 砂 胶 结 充 填 配 比 优 化 试 验 研 究 | 12 | 2.8291 | 7.5 | 39 | 7.86 | 1.42 | 42.2637 | 3.73 | 4.0436 | 31.8076 | 12.1608 | 42.5 | 50 | 50
某矿尾砂胶结充填体强度演化特征及力学效应研究 | 25 | 2.8228 | 7.439 | 38.3021 | 7.8579 | 1.4201 | 42.2 | 3.73 | 4.04 | 32.71 | 12.14 | 32.5 | 50 | 50
某矿山深部充填开采充填体强度及充填 方案优选研究 | 25 | 2.789 | 6.4574 | 35.0708 | 8.8873 | 1.3542 | 34.25 | 11.88 | 4.4 | 7.35 | 12.062 | 32.5 | 50 | 50
含硫与脱硫尾砂充填体力学特性试验研究 | 27 | 2.9849 | 2.8739 | 34.8518 | 26.86 | 1.168 | 32.6 | 7.46 | 17.47 | 0.87 | 15.5933 | 42.5 | 50 | 50
不同养护温度的全尾砂胶结充填体 强度及蠕变特性研究 | 5 | 2.9089 | 1.44 | 8.11 | 5.63 | 1 | 64.64 | 2.72 | 16.79 | 1.14 | 4.84 | 42.5 | 50 | 100
不同配比及浓度条件下钽铌矿尾砂胶结 充填体力学性能研究 | 12 | 3.234 | 10 | 45 | 5.6 | 1.2 | 24.1165 | 33.9923 | 6.1329 | 9.4081 | 15.1833 | 32.5 | 50 | 50
钢纤维增强尾砂胶结充填体的力学性能与损伤机制 | 3 | 3.1307 | 6.05 | 45.7 | 10.562 | 1.218 | 10.59 | 59.09 | 3.43 | 1.14 | 10.84 | 42.5 | 50 | 50
Assessment of the Effect of Different Cementing Materials on the Strength of Cemented Paste Backfill | 3 | 2.9332 | 7.7436 | 34.83 | 7.9312 | 1.1852 | 35.4659 | 14.3735 | 5.1832 | 11.8392 | 13.6748 | 42.5 | 50 | 50
Acoustic emission investigation of cemented paste backﬁll prepared with tantalum–niobium tailings | 3 | 3.234 | 10 | 45 | 5.6 | 1.2 | 24.1165 | 33.9923 | 6.1329 | 9.4081 | 15.1833 | 32.5 | 50 | 50
Study on the multi-scale tensile mechanical behavior of fiber reinforced cemented tailings backfill considering surface roughness effects | 1 | 3.0595 | 2.804 | 22.955 | 18.0668 | 1.1205 | 56.522 | 4.5284 | 5.3115 | 2.6648 | 27.3461 | 42.5 | 50 | 25
Experimental and numerical analyses on determination of indirect (splitting) tensile strength of cemented paste backfill materials under different loading apparatus | 55 | 2.9332 | 7.7436 | 34.83 | 7.9312 | 1.1852 | 35.4659 | 14.3735 | 5.1832 | 11.8392 | 13.6748 | 42.5 | 54.7 | 25

## 填充台账
研究 | 变量 | 填充值 | 方法 | 来源/供体
不同配比及浓度条件下钽铌矿尾砂胶结 充填体力学性能研究 | Gs | 3.234 | 同源借用 | 钽铌矿尾砂胶结充填体力学特性及损伤规律研究
Acoustic emission investigation of cemen | Gs | 3.234 | 同源借用 | 钽铌矿尾砂胶结充填体力学特性及损伤规律研究
钽铌矿尾砂胶结充填体力学特性及损伤规律研究 | D10(μm) | 10 | 同源借用 | 不同配比及浓度条件下钽铌矿尾砂胶结 充填体力学性能研究
Acoustic emission investigation of cemen | D10(μm) | 10 | 同源借用 | 不同配比及浓度条件下钽铌矿尾砂胶结 充填体力学性能研究
钽铌矿尾砂胶结充填体力学特性及损伤规律研究 | D50(μm) | 45 | 同源借用 | 不同配比及浓度条件下钽铌矿尾砂胶结 充填体力学性能研究
Acoustic emission investigation of cemen | D50(μm) | 45 | 同源借用 | 不同配比及浓度条件下钽铌矿尾砂胶结 充填体力学性能研究
钽铌矿尾砂胶结充填体力学特性及损伤规律研究 | Cu | 5.6 | 同源借用 | 不同配比及浓度条件下钽铌矿尾砂胶结 充填体力学性能研究
Acoustic emission investigation of cemen | Cu | 5.6 | 同源借用 | 不同配比及浓度条件下钽铌矿尾砂胶结 充填体力学性能研究
钽铌矿尾砂胶结充填体力学特性及损伤规律研究 | Cc | 1.2 | 同源借用 | 不同配比及浓度条件下钽铌矿尾砂胶结 充填体力学性能研究
Acoustic emission investigation of cemen | Cc | 1.2 | 同源借用 | 不同配比及浓度条件下钽铌矿尾砂胶结 充填体力学性能研究
Acoustic emission investigation of cemen | CT | 32.5 | 同源借用 | 钽铌矿尾砂胶结充填体力学特性及损伤规律研究
Effect of hydration on failure surface e | CT | 42.5 | 众数填充 | 全部研究众数
含硫与脱硫尾砂充填体力学特性试验研究 | CT | 42.5 | 众数填充 | 全部研究众数
Assessment of the Effect of Different Ce | CT | 42.5 | 众数填充 | 全部研究众数
某矿尾砂胶结充填体强度演化特征及力学效应研究 | D(mm) | 50 | 众数填充 | 全部研究众数
某矿山深部充填开采充填体强度及充填 方案优选研究 | D(mm) | 50 | 众数填充 | 全部研究众数
Assessment of the Effect of Different Ce | D(mm) | 50 | 众数填充 | 全部研究众数
某矿尾砂胶结充填体强度演化特征及力学效应研究 | H(mm) | 50 | 众数填充 | 全部研究众数
某矿山深部充填开采充填体强度及充填 方案优选研究 | H(mm) | 50 | 众数填充 | 全部研究众数
Assessment of the Effect of Different Ce | H(mm) | 50 | 众数填充 | 全部研究众数
Study on mechanical properties and energ | Gs | 2.7822 | 文献级MICE(随机森林链式) | 21研究观测域
Study on mechanical properties and energ | MgO(%) | 3.166 | 文献级MICE(随机森林链式) | 21研究观测域
Study on mechanical properties and energ | Fe2O3 | 5.7676 | 文献级MICE(随机森林链式) | 21研究观测域
Determination of the relationship betwee | Gs | 3.1583 | 文献级MICE(随机森林链式) | 21研究观测域
Determination of the relationship betwee | MgO(%) | 2.2307 | 文献级MICE(随机森林链式) | 21研究观测域
Effect of alkaline rice straw fibers con | Gs | 2.9248 | 文献级MICE(随机森林链式) | 21研究观测域
Effect of alkaline rice straw fibers con | MgO(%) | 12.41 | 文献级MICE(随机森林链式) | 21研究观测域
铜基全尾砂胶结充填体物性表征及力学特 性研究 | Al2O3 (%) | 11.7111 | 文献级MICE(随机森林链式) | 21研究观测域
铜基全尾砂胶结充填体物性表征及力学特 性研究 | MgO(%) | 3.0815 | 文献级MICE(随机森林链式) | 21研究观测域
铜基全尾砂胶结充填体物性表征及力学特 性研究 | Fe2O3 | 9.48 | 文献级MICE(随机森林链式) | 21研究观测域
钽铌矿尾砂胶结充填体力学特性及损伤规律研究 | SiO2(%) | 24.1165 | 文献级MICE(随机森林链式) | 21研究观测域
钽铌矿尾砂胶结充填体力学特性及损伤规律研究 | CaO(%) | 33.9923 | 文献级MICE(随机森林链式) | 21研究观测域
钽铌矿尾砂胶结充填体力学特性及损伤规律研究 | Al2O3 (%) | 6.1329 | 文献级MICE(随机森林链式) | 21研究观测域
钽铌矿尾砂胶结充填体力学特性及损伤规律研究 | MgO(%) | 9.4081 | 文献级MICE(随机森林链式) | 21研究观测域
钽铌矿尾砂胶结充填体力学特性及损伤规律研究 | Fe2O3 | 15.1833 | 文献级MICE(随机森林链式) | 21研究观测域
某 铁 矿 全 尾 砂 胶 结 充 填 配 比 优 化 试 验 研 究 | Gs | 2.8291 | 文献级MICE(随机森林链式) | 21研究观测域
某 铁 矿 全 尾 砂 胶 结 充 填 配 比 优 化 试 验 研 究 | SiO2(%) | 42.2637 | 文献级MICE(随机森林链式) | 21研究观测域
某 铁 矿 全 尾 砂 胶 结 充 填 配 比 优 化 试 验 研 究 | CaO(%) | 3.73 | 文献级MICE(随机森林链式) | 21研究观测域
某 铁 矿 全 尾 砂 胶 结 充 填 配 比 优 化 试 验 研 究 | Al2O3 (%) | 4.0436 | 文献级MICE(随机森林链式) | 21研究观测域
某 铁 矿 全 尾 砂 胶 结 充 填 配 比 优 化 试 验 研 究 | MgO(%) | 31.8076 | 文献级MICE(随机森林链式) | 21研究观测域
某 铁 矿 全 尾 砂 胶 结 充 填 配 比 优 化 试 验 研 究 | Fe2O3 | 12.1608 | 文献级MICE(随机森林链式) | 21研究观测域
某矿尾砂胶结充填体强度演化特征及力学效应研究 | Gs | 2.8228 | 文献级MICE(随机森林链式) | 21研究观测域
某矿尾砂胶结充填体强度演化特征及力学效应研究 | D10(μm) | 7.439 | 文献级MICE(随机森林链式) | 21研究观测域
某矿尾砂胶结充填体强度演化特征及力学效应研究 | D50(μm) | 38.3021 | 文献级MICE(随机森林链式) | 21研究观测域
某矿尾砂胶结充填体强度演化特征及力学效应研究 | Cu | 7.8579 | 文献级MICE(随机森林链式) | 21研究观测域
某矿尾砂胶结充填体强度演化特征及力学效应研究 | Cc | 1.4201 | 文献级MICE(随机森林链式) | 21研究观测域
某矿山深部充填开采充填体强度及充填 方案优选研究 | D10(μm) | 6.4574 | 文献级MICE(随机森林链式) | 21研究观测域
某矿山深部充填开采充填体强度及充填 方案优选研究 | D50(μm) | 35.0708 | 文献级MICE(随机森林链式) | 21研究观测域
某矿山深部充填开采充填体强度及充填 方案优选研究 | Cu | 8.8873 | 文献级MICE(随机森林链式) | 21研究观测域
某矿山深部充填开采充填体强度及充填 方案优选研究 | Cc | 1.3542 | 文献级MICE(随机森林链式) | 21研究观测域
某矿山深部充填开采充填体强度及充填 方案优选研究 | Fe2O3 | 12.062 | 文献级MICE(随机森林链式) | 21研究观测域
含硫与脱硫尾砂充填体力学特性试验研究 | Gs | 2.9849 | 文献级MICE(随机森林链式) | 21研究观测域
含硫与脱硫尾砂充填体力学特性试验研究 | Fe2O3 | 15.5933 | 文献级MICE(随机森林链式) | 21研究观测域
不同养护温度的全尾砂胶结充填体 强度及蠕变特性研究 | Gs | 2.9089 | 文献级MICE(随机森林链式) | 21研究观测域
不同配比及浓度条件下钽铌矿尾砂胶结 充填体力学性能研究 | SiO2(%) | 24.1165 | 文献级MICE(随机森林链式) | 21研究观测域
不同配比及浓度条件下钽铌矿尾砂胶结 充填体力学性能研究 | CaO(%) | 33.9923 | 文献级MICE(随机森林链式) | 21研究观测域
不同配比及浓度条件下钽铌矿尾砂胶结 充填体力学性能研究 | Al2O3 (%) | 6.1329 | 文献级MICE(随机森林链式) | 21研究观测域
不同配比及浓度条件下钽铌矿尾砂胶结 充填体力学性能研究 | MgO(%) | 9.4081 | 文献级MICE(随机森林链式) | 21研究观测域
不同配比及浓度条件下钽铌矿尾砂胶结 充填体力学性能研究 | Fe2O3 | 15.1833 | 文献级MICE(随机森林链式) | 21研究观测域
钢纤维增强尾砂胶结充填体的力学性能与损伤机制 | Gs | 3.1307 | 文献级MICE(随机森林链式) | 21研究观测域
Assessment of the Effect of Different Ce | Gs | 2.9332 | 文献级MICE(随机森林链式) | 21研究观测域
Assessment of the Effect of Different Ce | D10(μm) | 7.7436 | 文献级MICE(随机森林链式) | 21研究观测域
Assessment of the Effect of Different Ce | Cu | 7.9312 | 文献级MICE(随机森林链式) | 21研究观测域
Assessment of the Effect of Different Ce | Cc | 1.1852 | 文献级MICE(随机森林链式) | 21研究观测域
Assessment of the Effect of Different Ce | SiO2(%) | 35.4659 | 文献级MICE(随机森林链式) | 21研究观测域
Assessment of the Effect of Different Ce | CaO(%) | 14.3735 | 文献级MICE(随机森林链式) | 21研究观测域
Assessment of the Effect of Different Ce | Al2O3 (%) | 5.1832 | 文献级MICE(随机森林链式) | 21研究观测域
Assessment of the Effect of Different Ce | MgO(%) | 11.8392 | 文献级MICE(随机森林链式) | 21研究观测域
Assessment of the Effect of Different Ce | Fe2O3 | 13.6748 | 文献级MICE(随机森林链式) | 21研究观测域
Acoustic emission investigation of cemen | SiO2(%) | 24.1165 | 文献级MICE(随机森林链式) | 21研究观测域
Acoustic emission investigation of cemen | CaO(%) | 33.9923 | 文献级MICE(随机森林链式) | 21研究观测域
Acoustic emission investigation of cemen | Al2O3 (%) | 6.1329 | 文献级MICE(随机森林链式) | 21研究观测域
Acoustic emission investigation of cemen | MgO(%) | 9.4081 | 文献级MICE(随机森林链式) | 21研究观测域
Acoustic emission investigation of cemen | Fe2O3 | 15.1833 | 文献级MICE(随机森林链式) | 21研究观测域
Study on the multi-scale tensile mechani | Gs | 3.0595 | 文献级MICE(随机森林链式) | 21研究观测域
Study on the multi-scale tensile mechani | Cu | 18.0668 | 文献级MICE(随机森林链式) | 21研究观测域
Study on the multi-scale tensile mechani | Cc | 1.1205 | 文献级MICE(随机森林链式) | 21研究观测域
Experimental and numerical analyses on d | Gs | 2.9332 | 文献级MICE(随机森林链式) | 21研究观测域
Experimental and numerical analyses on d | D10(μm) | 7.7436 | 文献级MICE(随机森林链式) | 21研究观测域
Experimental and numerical analyses on d | D50(μm) | 34.83 | 文献级MICE(随机森林链式) | 21研究观测域
Experimental and numerical analyses on d | Cu | 7.9312 | 文献级MICE(随机森林链式) | 21研究观测域
Experimental and numerical analyses on d | Cc | 1.1852 | 文献级MICE(随机森林链式) | 21研究观测域
Experimental and numerical analyses on d | SiO2(%) | 35.4659 | 文献级MICE(随机森林链式) | 21研究观测域
Experimental and numerical analyses on d | CaO(%) | 14.3735 | 文献级MICE(随机森林链式) | 21研究观测域
Experimental and numerical analyses on d | Al2O3 (%) | 5.1832 | 文献级MICE(随机森林链式) | 21研究观测域
Experimental and numerical analyses on d | MgO(%) | 11.8392 | 文献级MICE(随机森林链式) | 21研究观测域
Experimental and numerical analyses on d | Fe2O3 | 13.6748 | 文献级MICE(随机森林链式) | 21研究观测域
Study on mechanical properties and energ | CTR | 0.1667 | 中位数填充 | 全体CTR中位数
Assessment of the Effect of Different Ce | TEMP(℃) | 20 | 众数填充(行级) | 全部TEMP众数

## 插补说明
插补说明
数据: STS数据集.xlsx 训练部分429行(21篇文献); Qi 2018验证集77行未纳入插补。
缺失机制: 1447个缺失格100%为整篇文献整块缺失(MNAR, 缺失研究STS均值显著更高), 材料参数文献内为常量。
层级策略: 连续材料参数(Gs/级配/氧化物)在21个研究级做链式迭代插补(IterativeImputer+ExtraTrees随机森林300棵, missForest式, random_state=42, 单套), 树模型预测值必落在观测域内不会外推; 结果广播回行, 不在行级插补。
同源借用: 3篇钽铌矿尾砂文献(Acoustic emission/不同配比/损伤规律)假设同一尾砂, 互补借用Gs=3.23、D10=10、D50=45、Cu=5.6、Cc=1.2、CT=32.5, 详见台账。
离散填充: CT众数42.5、D/H众数50/50、TEMP众数20; CTR(1篇12行)用全体中位数0.1667; 均为整块缺失, 无法恢复组内变异。
物理约束: Gs截断[2.50,3.50]; Cu>=1; D10<=D50<=Cu*D10(D60); Cc∈[1/Cu,Cu]; 氧化物非负且五项之和>100时等比缩放到100, 修正记录见审计打印。
指示变量: IM_<变量>=1表示该格原始缺失(无论借用/众数/中位数/MICE), 供模型利用MNAR信息。
Cw(%): 全文件已统一为料浆固体质量浓度(60.0-88.2%), 未做转换。
局限: 5篇高强度研究(如loading apparatus, n=55)全部材料参数缺失, MICE仅给条件均值; 其IM_指示列=1是主要识别信息。建议模型保留指示列并做敏感性分析。

## 观测vs插补分布
变量 | 插补格数 | 观测均值 | 观测sd | 观测min | 观测max | 插补均值 | 插补sd | 插补min | 插补max
Gs | 210 | 3.16 | 0.28 | 2.77 | 3.47 | 2.99 | 0.14 | 2.78 | 3.23
D10(μm) | 114 | 3.6 | 3.21 | 1.14 | 26.03 | 7.51 | 0.78 | 6.46 | 10
D50(μm) | 111 | 27.96 | 9.15 | 8.11 | 78.07 | 36.22 | 2.54 | 34.83 | 45
Cu | 115 | 14.96 | 9.43 | 5.6 | 36.68 | 8.09 | 1.17 | 5.6 | 18.07
Cc | 115 | 1.12 | 0.22 | 0.91 | 1.6 | 1.27 | 0.1 | 1.12 | 1.42
SiO2(%) | 88 | 36.5 | 14.54 | 10.59 | 71.56 | 34.07 | 5.57 | 24.12 | 42.26
CaO(%) | 88 | 13.7 | 9.89 | 1.12 | 59.09 | 16.94 | 9.41 | 3.73 | 33.99
Al2O3 (%) | 96 | 7.81 | 4.82 | 1.78 | 18.7 | 5.76 | 1.89 | 4.04 | 11.71
MgO(%) | 160 | 5.38 | 8.95 | 0.87 | 32.71 | 9.11 | 7.79 | 2.23 | 31.81
Fe2O3 | 160 | 19.82 | 9.32 | 0.84 | 31.47 | 13 | 2.57 | 5.77 | 15.59

## 实测格瑕疵(未改)
研究 | 问题 | 值 | 界
不同养护温度的全尾砂胶结充填体 强度及蠕变特性研究 | D50实测值略超出[D10,Cu*D10] | 8.11 | 8.107